## TOTALE
componente | quantità | somma delle masse |  | somma delle superfici |  | Attività al | [5 empty] | 31.12.2012
|  | massa | massa totale | superficie | sup. totale | Fe-55 | Ni-59 | Co-60 | Ni-63 | Sr-90 | Sb-125 | Cs-134 | Cs-137 | Pu-238 | Pu-239-240 | Am-241 | Cm-244
| n | kg | kg | cm2 | m2 | Bq | Bq | Bq | Bq | Bq | Bq | Bq | Bq | Bq | Bq | Bq | Bq
PRZ1 | 1 | 10515 | 10515 | 100672 | 10.0672 | 23758592 | 13054683.1 | 145882044.4 | 76251957.0 | 12130.82 | 0 | 0 | 464448.8 | 142954.24 | 43148.57 | 65436.8 | 31409.664
PRZ2 | 1 | 11242 | 11242 | 104575 | 10.4575 | 24679700 | 13560806.3 | 151537813.8 | 79208204.9 | 12601.13 | 0 | 0 | 482455.3 | 148496.5 | 44821.42 | 67973.75 | 32627.4
PRZ3 | 1 | 11242 | 11242 | 104575 | 10.4575 | 24679700 | 13560806.3 | 151537813.8 | 79208204.9 | 12601.13 | 0 | 0 | 482455.3 | 148496.5 | 44821.42 | 67973.75 | 32627.4
PRZ4 | 1 | 11578 | 11578 | 104575 | 10.4575 | 24679700 | 13560806.3 | 151537813.8 | 79208204.9 | 12601.13 | 0 | 0 | 482455.3 | 148496.5 | 44821.42 | 67973.75 | 32627.4
PRZ5 | 1 | 9870 | 9870 | 104575 | 10.4575 | 24679700 | 13560806.3 | 151537813.8 | 79208204.9 | 12601.13 | 0 | 0 | 482455.3 | 148496.5 | 44821.42 | 67973.75 | 32627.4
HPDC | 1 | 2347 | 2347 | 75600 | 7.56 | 159835.3 | 0 | 634122.9 | 3129561.6 | 3516.019 | 0 | 0 | 136400.6 | 5216.353 | 1511.187 | 3179.292 | 1353.167
FBHE | 1 | 2293 | 2293 | 1140000 | 114 | 8858565.1 | 0 | 22628310.4 | 87007798.0 | 187977.6 | 0 | 1494.043 | 7207564.2 | 56044.75 | 22787.39 | 23213.34 | 18920.91
PRDT | 1 | 5595 | 5595 | 521584 | 52.1584 | 0 | 0 | 1672873.1 | 45168401.9 | 205089.7 | 0 | 0 | 7896797.6 | 0 | 0 | 0 | 0
MCV 1 | 4 | 2812 | 11248 | 20037 | 8.0148 | 3005329.3 | 309636.5 | 60572751.7 | 19709893.2 | 6709.569 | 0 | 0 | 255187.6 | 26752.16 | 8571.224 | 26912.58 | 10172.42
MCV 2 | 2 | 2812 | 5624 | 20037 | 4.0074 | 2252360.1 | 232427.4 | 45463747.1 | 14782419.9 | 5032.176 | 0 | 0 | 191651.1 | 20081.4 | 6448.444 | 20184.44 | 7609.752
MCV 3 | 1 | 2812 | 2812 | 20037 | 2.0037 | 1501027.7 | 155018.3 | 30252192.6 | 9854946.6 | 3354.784 | 0 | 0 | 127724 | 13393.36 | 4285.612 | 13456.29 | 5076.429
MCV 4 | 1 | 2812 | 2812 | 20037 | 2.0037 | 1882423.0 | 193622.8 | 37772511.7 | 12336281.4 | 4193.48 | 0 | 0 | 160143.2 | 16728.74 | 5367.028 | 16820.36 | 6347.981
MCP cassa | 4 | 8300 | 33200 | 40000 | 16 | 4849752.7 | 500466.6 | 97811085.8 | 31852328.8 | 10823.72 | 0 | 0 | 412398 | 43239.61 | 13859.21 | 43477.5 | 16402.03
MCP mot+gir | 5 | 11884 | 59420 | 45000 | 22.5 | 6819964.8 | 703781.1 | 137546839.4 | 44792337.4 | 15220.86 | 0 | 0 | 579934.6 | 60805.7 | 19489.51 | 61140.24 | 23065.35
circuito | 1 | 55585.92 | 55585.92 | 1166840.7 | 116.6841 | 75631100.3 | 7784689.9 | 1521984799.9 | 495991111.4 | 168625.2 | 0 | 0 | 6423248.9 | 672586.3 | 215681.6 | 676875.9 | 255435.7
tubi>2" | 1 | 19693 | 19693 | 2720000 | 272 | 79885840.1 | 27986040.2 | 393072405.6 | 356847026.2 | 369728.2 | 0 | 50.9391 | 14215701.2 | 699662.1 | 228496.4 | 289238 | 125245.2
valvole >2" | 1 | 5870 | 5870 | 81985 | 8.1985 | 6400200.5 | 731237.7 | 15394741.8 | 18586112.4 | 35748.87 | 0 | 0.2179344 | 1374080.2 | 79514.69 | 29433.18 | 19644.98 | 7051.057
tubi GV D | 1 | 19000 | 19000 | 11200000 | 1120 | 10381774.5 | 1384776.0 | 237325126.7 | 87533786.6 | 29232.09 | 0 | 0 | 1115225.7 | 118712.3 | 38350.46 | 120119.7 | 43682.81
piastra GV D | 2 | 7740 | 15480 | 406300 | 81.26 | 753234.8 | 100470.4 | 17218785.5 | 6350888.8 | 2120.893 | 0 | 0 | 80913.61 | 8612.999 | 2782.463 | 8715.114 | 3169.344
cassa GV D | 2 | 5537 | 11074 | 62500 | 12.5 | 115868 | 15455.09 | 2648717.9 | 976939.6 | 326.251 | 0 | 0 | 12446.72 | 1324.914 | 428.0185 | 1340.622 | 487.5314
porz. per. GV D | 4 | 1030 | 4120 | 1000 | 0.4 | 3707.777 | 494.5628 | 84758.97 | 31262.07 | 10.44003 | 0 | 0 | 398.2949 | 42.39724 | 13.69659 | 42.89989 | 15.601
casse GV A | 2 | 5537 | 11074 | 62500 | 12.5 | 1301045.2 | 134260.4 | 26239821.1 | 8545037.6 | 2903.685 | 0 | 0 | 110634.2 | 11599.91 | 3718.016 | 1340.622 | 487.5314
porz. per. GV A | 4 | 1030 | 4120 | 1000 | 0.4 | 41633.45 | 4296.332 | 839674.3 | 273441.2 | 92.91791 | 0 | 0 | 3540.294 | 371.1971 | 118.9765 | 42.89989 | 15.601
casse GV B | 2 | 5537 | 11074 | 62500 | 12.5 | 6633323.4 | 684520.8 | 133782607.2 | 43566509.5 | 14804.31 | 0 | 0 | 564063.6 | 59141.64 | 18956.15 | 59467.02 | 22434.12
porz. per. GV B | 4 | 1030 | 4120 | 1000 | 0.4 | 212266.3 | 21904.67 | 4281043.4 | 1394128.3 | 473.738 | 0 | 0 | 18050.04 | 1892.532 | 606.5967 | 1902.945 | 717.8919
casse GV C | 2 | 5537 | 11074 | 62500 | 12.5 | 387177.9 | 39954.53 | 7808705.1 | 2542916.7 | 864.1072 | 0 | 0 | 32923.61 | 3452.015 | 1106.444 | 3471.007 | 1309.449
porz. per. GV C | 4 | 1030 | 4120 | 1000 | 0.4 | 12389.69 | 1278.545 | 249878.6 | 81373.33 | 27.65143 | 0 | 0 | 1053.556 | 110.4645 | 35.40621 | 111.0722 | 41.90236
TOTALE |  |  | 356202.92 |  | 1929.888 | 333566212.1 | 108282239.9 | 3547318800.5 | 1684439279.0 | 1129411.6 | 0 | 1545.2 | 43314350.8 | 2636225.8 | 844481.2 | 1728028.6 | 710961
5723971535.9

## PRZ1
PRZ1
Data di rif. | 31.12.2012
segmento n 1, costituito da un tratto cilindrico con una testata semisferica
|  |  | n. | lunghezza esterna | diametro estereno | superficie contaminata | spessore mantello | Massa totale | note
|  |  |  | cm | cm | cm2 | cm | kg
|  |  | 1 | 2300 | 1695 | 100672 | 9/12 | 10515
|  |  | contaminazione superficiale specifica | [11 empty] | contaminazione totale
|  |  | Fe-55 | Ni-59 | Co-60 | Ni-63 | Sr-90 | Sb-125 | Cs-134 | Cs-137 | Pu-238 | Pu-239-240 | Am-241 | Cm-244 | Fe-55 | Ni-59 | Co-60 | Ni-63 | Sr-90 | Sb-125 | Cs-134 | Cs-137 | Pu-238 | Pu-239-240 | Am-241 | Cm-244 | totale
|  |  | Bq/cm2 | Bq/cm2 | Bq/cm2 | Bq/cm2 | Bq/cm2 | Bq/cm2 | Bq/cm2 | Bq/cm2 | Bq/cm2 | Bq/cm2 | Bq/cm2 | Bq/cm2 | Bq | Bq | Bq | Bq | Bq | Bq | Bq | Bq | Bq | Bq | Bq | Bq | Bq
|  |  | 236 | 129.6754 | 1449.083 | 757.4296 | 0.1204985 | 0 | 0 | 4.613486 | 1.42 | 0.4286055 | 0.65 | 0.312 | 23758592 | 13054683.1 | 145882044.4 | 76251957.0 | 12130.82 | 0 | 0 | 464448.8 | 142954.24 | 43148.57 | 65436.8 | 31409.664 | 259706805.5
contaminazione di massa media
|  |  | Fe-55 | Ni-59 | Co-60 | Ni-63 | Sr-90 | Sb-125 | Cs-134 | Cs-137 | Pu-238 | Pu-239-240 | Am-241 | Cm-244
|  |  | Bq/g | Bq/g | Bq/g | Bq/g | Bq/g | Bq/g | Bq/g | Bq/g | Bq/g | Bq/g | Bq/g | Bq/g
|  |  | 2.259495 | 1.24153 | 13.87371 | 7.251732 | 0.001153668 | 0 | 0 | 0.04417012 | 0.01359527 | 0.004103526 | 0.006223186 | 0.002987129
massa dell'isotopo radioattivo in 100 kg di materiale
|  |  | Fe-55 | Ni-59 | Co-60 | Ni-63 | Sr-90 | Sb-125 | Cs-134 | Cs-137 | Pu-238 | Pu-239-240 | Am-241 | Cm-244
|  | attivita specifica Bq/g | [8 empty] | 633000000000 | 8400000000 | 127000000000 | 2990000000000
|  | g (isotopo radioattivo) | [8 empty] | 2.258361e-07 | 5.136735e-06 | 5.152504e-07 | 1.05049e-08
|  | g (isotopo radioattivo)/100kg (materiale) | [8 empty] | 2.147752e-09 | 4.88515e-08 | 4.900146e-09 | 9.990399e-11
altre caratteristiche
|  |  | materiale |  |  | vernici |  |  | guarnizioni |  |  | lubrificanti
|  |  | acciaio al carbonio rivestito in acciaio inox |  |  | superficie esterna veniciate |  |  | guarnizione sul passo d'uomo, contenente amianto |  |  | //

## PRZ2
PRZ2
Data di rif. | 31.12.2012
segmento n 2, costituito da un tratto cilindrico
|  |  | n. | lunghezza esterna | diametro estereno | superficie contaminata | spessore mantello | Massa totale | note
|  |  |  | cm | cm | cm2 | cm | kg
|  |  | 1 | 2300 | 1695 | 104575 | 12 | 11242
|  |  | contaminazione superficiale specifica | [11 empty] | contaminazione totale
|  |  | Fe-55 | Ni-59 | Co-60 | Ni-63 | Sr-90 | Sb-125 | Cs-134 | Cs-137 | Pu-238 | Pu-239-240 | Am-241 | Cm-244 | Fe-55 | Ni-59 | Co-60 | Ni-63 | Sr-90 | Sb-125 | Cs-134 | Cs-137 | Pu-238 | Pu-239-240 | Am-241 | Cm-244 | totale
|  |  | Bq/cm2 | Bq/cm2 | Bq/cm2 | Bq/cm2 | Bq/cm2 | Bq/cm2 | Bq/cm2 | Bq/cm2 | Bq/cm2 | Bq/cm2 | Bq/cm2 | Bq/cm2 | Bq | Bq | Bq | Bq | Bq | Bq | Bq | Bq | Bq | Bq | Bq | Bq | Bq
|  |  | 236 | 129.6754 | 1449.083 | 757.4296 | 0.1204985 | 0 | 0 | 4.613486 | 1.42 | 0.4286055 | 0.65 | 0.312 | 24679700 | 13560806.3 | 151537813.8 | 79208204.9 | 12601.13 | 0 | 0 | 482455.3 | 148496.5 | 44821.42 | 67973.75 | 32627.4 | 269775500.5
contaminazione di massa media
|  |  | Fe-55 | Ni-59 | Co-60 | Ni-63 | Sr-90 | Sb-125 | Cs-134 | Cs-137 | Pu-238 | Pu-239-240 | Am-241 | Cm-244
|  |  | Bq/g | Bq/g | Bq/g | Bq/g | Bq/g | Bq/g | Bq/g | Bq/g | Bq/g | Bq/g | Bq/g | Bq/g
|  |  | 2.195312 | 1.206263 | 13.47961 | 7.04574 | 0.001120897 | 0 | 0 | 0.04291543 | 0.01320908 | 0.003986962 | 0.006046411 | 0.002902277
massa dell'isotopo radioattivo in 100 kg di materiale
|  |  | Fe-55 | Ni-59 | Co-60 | Ni-63 | Sr-90 | Sb-125 | Cs-134 | Cs-137 | Pu-238 | Pu-239-240 | Am-241 | Cm-244
|  | attivita specifica Bq/g | [8 empty] | 633000000000 | 8400000000 | 127000000000 | 2990000000000
|  | g (isotopo radioattivo) | [8 empty] | 2.345916e-07 | 5.335883e-06 | 5.352264e-07 | 1.091217e-08
|  | g (isotopo radioattivo)/100kg (materiale) | [8 empty] | 2.086743e-09 | 4.746383e-08 | 4.760953e-09 | 9.706613e-11
altre caratteristiche
|  |  | materiale |  |  | vernici |  |  | guarnizioni |  |  | lubrificanti
|  |  | acciaio al carbonio rivestito in acciaio inox |  |  | superficie esterna veniciate |  |  | // |  |  | //

## PRZ3
PRZ3
Data di rif. | 31.12.2012
segmento n 3, costituito da un tratto cilindrico
|  |  | n. | lunghezza esterna | diametro estereno | superficie contaminata | spessore mantello | Massa totale | note
|  |  |  | cm | cm | cm2 | cm | kg
|  |  | 1 | 2300 | 1695 | 104575 | 12 | 11242
|  |  | contaminazione superficiale specifica | [11 empty] | contaminazione totale
|  |  | Fe-55 | Ni-59 | Co-60 | Ni-63 | Sr-90 | Sb-125 | Cs-134 | Cs-137 | Pu-238 | Pu-239-240 | Am-241 | Cm-244 | Fe-55 | Ni-59 | Co-60 | Ni-63 | Sr-90 | Sb-125 | Cs-134 | Cs-137 | Pu-238 | Pu-239-240 | Am-241 | Cm-244 | totale
|  |  | Bq/cm2 | Bq/cm2 | Bq/cm2 | Bq/cm2 | Bq/cm2 | Bq/cm2 | Bq/cm2 | Bq/cm2 | Bq/cm2 | Bq/cm2 | Bq/cm2 | Bq/cm2 | Bq | Bq | Bq | Bq | Bq | Bq | Bq | Bq | Bq | Bq | Bq | Bq | Bq
|  |  | 236 | 129.6754 | 1449.083 | 757.4296 | 0.1204985 | 0 | 0 | 4.613486 | 1.42 | 0.4286055 | 0.65 | 0.312 | 24679700 | 13560806.3 | 151537813.8 | 79208204.9 | 12601.13 | 0 | 0 | 482455.3 | 148496.5 | 44821.42 | 67973.75 | 32627.4 | 269775500.5
contaminazione di massa media
|  |  | Fe-55 | Ni-59 | Co-60 | Ni-63 | Sr-90 | Sb-125 | Cs-134 | Cs-137 | Pu-238 | Pu-239-240 | Am-241 | Cm-244
|  |  | Bq/g | Bq/g | Bq/g | Bq/g | Bq/g | Bq/g | Bq/g | Bq/g | Bq/g | Bq/g | Bq/g | Bq/g
|  |  | 2.195312 | 1.206263 | 13.47961 | 7.04574 | 0.001120897 | 0 | 0 | 0.04291543 | 0.01320908 | 0.003986962 | 0.006046411 | 0.002902277
massa dell'isotopo radioattivo in 100 kg di materiale
|  |  | Fe-55 | Ni-59 | Co-60 | Ni-63 | Sr-90 | Sb-125 | Cs-134 | Cs-137 | Pu-238 | Pu-239-240 | Am-241 | Cm-244
|  | attivita specifica Bq/g | [8 empty] | 633000000000 | 8400000000 | 127000000000 | 2990000000000
|  | g (isotopo radioattivo) | [8 empty] | 2.345916e-07 | 5.335883e-06 | 5.352264e-07 | 1.091217e-08
|  | g (isotopo radioattivo)/100kg (materiale) | [8 empty] | 2.086743e-09 | 4.746383e-08 | 4.760953e-09 | 9.706613e-11
altre caratteristiche
|  |  | materiale |  |  | vernici |  |  | guarnizioni |  |  | lubrificanti
|  |  | acciaio al carbonio rivestito in acciaio inox |  |  | superficie esterna veniciate |  |  | // |  |  | //

## PRZ4
PRZ4
Data di rif. | 31.12.2012
segmento n 4, costituito da un tratto cilindrico
|  |  | n. | lunghezza esterna | diametro estereno | superficie contaminata | spessore mantello | Massa totale | note
|  |  |  | cm | cm | cm2 | cm | kg
|  |  | 1 | 2300 | 1695 | 104575 | 12 | 11578
|  |  | contaminazione superficiale specifica | [11 empty] | contaminazione totale
|  |  | Fe-55 | Ni-59 | Co-60 | Ni-63 | Sr-90 | Sb-125 | Cs-134 | Cs-137 | Pu-238 | Pu-239-240 | Am-241 | Cm-244 | Fe-55 | Ni-59 | Co-60 | Ni-63 | Sr-90 | Sb-125 | Cs-134 | Cs-137 | Pu-238 | Pu-239-240 | Am-241 | Cm-244 | totale
|  |  | Bq/cm2 | Bq/cm2 | Bq/cm2 | Bq/cm2 | Bq/cm2 | Bq/cm2 | Bq/cm2 | Bq/cm2 | Bq/cm2 | Bq/cm2 | Bq/cm2 | Bq/cm2 | Bq | Bq | Bq | Bq | Bq | Bq | Bq | Bq | Bq | Bq | Bq | Bq | Bq
|  |  | 236 | 129.6754 | 1449.083 | 757.4296 | 0.1204985 | 0 | 0 | 4.613486 | 1.42 | 0.4286055 | 0.65 | 0.312 | 24679700 | 13560806.3 | 151537813.8 | 79208204.9 | 12601.13 | 0 | 0 | 482455.3 | 148496.5 | 44821.42 | 67973.75 | 32627.4 | 269775500.5
contaminazione di massa media
|  |  | Fe-55 | Ni-59 | Co-60 | Ni-63 | Sr-90 | Sb-125 | Cs-134 | Cs-137 | Pu-238 | Pu-239-240 | Am-241 | Cm-244
|  |  | Bq/g | Bq/g | Bq/g | Bq/g | Bq/g | Bq/g | Bq/g | Bq/g | Bq/g | Bq/g | Bq/g | Bq/g
|  |  | 2.131603 | 1.171256 | 13.08843 | 6.841268 | 0.001088368 | 0 | 0 | 0.04167 | 0.01282575 | 0.003871258 | 0.005870941 | 0.002818051
massa dell'isotopo radioattivo in 100 kg di materiale
|  |  | Fe-55 | Ni-59 | Co-60 | Ni-63 | Sr-90 | Sb-125 | Cs-134 | Cs-137 | Pu-238 | Pu-239-240 | Am-241 | Cm-244
|  | attivita specifica Bq/g | [8 empty] | 633000000000 | 8400000000 | 127000000000 | 2990000000000
|  | g (isotopo radioattivo) | [8 empty] | 2.345916e-07 | 5.335883e-06 | 5.352264e-07 | 1.091217e-08
|  | g (isotopo radioattivo)/100kg (materiale) | [8 empty] | 2.026184e-09 | 4.60864e-08 | 4.622788e-09 | 9.424921e-11
altre caratteristiche
|  |  | materiale |  |  | vernici |  |  | guarnizioni |  |  | lubrificanti
|  |  | acciaio al carbonio rivestito in acciaio inox |  |  | superficie esterna veniciate |  |  | // |  |  | //

## PRZ5
PRZ5
Data di rif. | 31.12.2012
segmento n 5, costituito da un tratto cilindrico con una testata semisferica
|  |  | n. | lunghezza esterna | diametro estereno | superficie contaminata | spessore mantello | Massa totale | note
|  |  |  | cm | cm | cm2 | cm | kg
|  |  | 1 | 2274 | 1695 | 104575 | 12 | 9870
|  |  | contaminazione superficiale specifica | [11 empty] | contaminazione totale
|  |  | Fe-55 | Ni-59 | Co-60 | Ni-63 | Sr-90 | Sb-125 | Cs-134 | Cs-137 | Pu-238 | Pu-239-240 | Am-241 | Cm-244 | Fe-55 | Ni-59 | Co-60 | Ni-63 | Sr-90 | Sb-125 | Cs-134 | Cs-137 | Pu-238 | Pu-239-240 | Am-241 | Cm-244 | totale
|  |  | Bq/cm2 | Bq/cm2 | Bq/cm2 | Bq/cm2 | Bq/cm2 | Bq/cm2 | Bq/cm2 | Bq/cm2 | Bq/cm2 | Bq/cm2 | Bq/cm2 | Bq/cm2 | Bq | Bq | Bq | Bq | Bq | Bq | Bq | Bq | Bq | Bq | Bq | Bq | Bq
|  |  | 236 | 129.6754 | 1449.083 | 757.4296 | 0.1204985 | 0 | 0 | 4.613486 | 1.42 | 0.4286055 | 0.65 | 0.312 | 24679700 | 13560806.3 | 151537813.8 | 79208204.9 | 12601.13 | 0 | 0 | 482455.3 | 148496.5 | 44821.42 | 67973.75 | 32627.4 | 269775500.5
contaminazione di massa media
|  |  | Fe-55 | Ni-59 | Co-60 | Ni-63 | Sr-90 | Sb-125 | Cs-134 | Cs-137 | Pu-238 | Pu-239-240 | Am-241 | Cm-244
|  |  | Bq/g | Bq/g | Bq/g | Bq/g | Bq/g | Bq/g | Bq/g | Bq/g | Bq/g | Bq/g | Bq/g | Bq/g
|  |  | 2.500476 | 1.373942 | 15.35338 | 8.025147 | 0.00127671 | 0 | 0 | 0.04888098 | 0.01504524 | 0.004541177 | 0.006886905 | 0.003305714
massa dell'isotopo radioattivo in 100 kg di materiale
|  |  | Fe-55 | Ni-59 | Co-60 | Ni-63 | Sr-90 | Sb-125 | Cs-134 | Cs-137 | Pu-238 | Pu-239-240 | Am-241 | Cm-244
|  | attivita specifica Bq/g | [8 empty] | 633000000000 | 8400000000 | 127000000000 | 2990000000000
|  | g (isotopo radioattivo) | [8 empty] | 2.345916e-07 | 5.335883e-06 | 5.352264e-07 | 1.091217e-08
|  | g (isotopo radioattivo)/100kg (materiale) | [8 empty] | 2.376815e-09 | 5.406164e-08 | 5.42276e-09 | 1.10559e-10
altre caratteristiche
|  |  | materiale |  |  | vernici |  |  | guarnizioni |  |  | lubrificanti
|  |  | acciaio al carbonio rivestito in acciaio inox |  |  | superficie esterna veniciate |  |  | // |  |  | //

## HPDC
HPDC
Data di rif. | 31.12.2012
SCAMBIATORE HPDC - HIGT PRESSURE DRAIN COOLER
|  |  | n. | lunghezza esterna | larghezza esterna | altezza esterna | superficie contaminata | spessore mantello | Massa totale | note
|  |  |  | cm | cm | cm | cm2 | cm | kg
|  |  | 1 | 336 | 123 | 70 | 75600 |  | 2347
tubo contaminato
|  |  | n. | lunghezza esterna | diametro estereno | superficie contaminata | spessore mantello | Massa tubo | note
|  |  | cm | cm | cm | cm2 | cm | kg
|  |  | 1 | 336 | 123 | 70 | 75600 | 335
contaminazione superficiale specifica (tubo)
|  |  | Fe-55 | Ni-59 | Co-60 | Ni-63 | Sr-90 | Sb-125 | Cs-134 | Cs-137 | Pu-238 | Pu-239-240 | Am-241 | Cm-244
|  |  | Bq/cm2 | Bq/cm2 | Bq/cm2 | Bq/cm2 | Bq/cm2 | Bq/cm2 | Bq/cm2 | Bq/cm2 | Bq/cm2 | Bq/cm2 | Bq/cm2 | Bq/cm2
|  |  | 2.114224 | 0 | 8.387869 | 41.39632 | 0.04650819 | 0 | 0 | 1.804241 | 0.06899938 | 0.01998924 | 0.04205413 | 0.01789904
contaminazione di massa media (tubo)
|  |  | Fe-55 | Ni-59 | Co-60 | Ni-63 | Sr-90 | Sb-125 | Cs-134 | Cs-137 | Pu-238 | Pu-239-240 | Am-241 | Cm-244
|  |  | Bq/g | Bq/g | Bq/g | Bq/g | Bq/g | Bq/g | Bq/g | Bq/g | Bq/g | Bq/g | Bq/g | Bq/g
|  |  | 0.4771204 | 0 | 1.892904 | 9.341975 | 0.01049558 | 0 | 0 | 0.4071661 | 0.0155712 | 0.004511006 | 0.009490425 | 0.004039305
massa dell'isotopo radioattivo in 100 kg di materiale
|  |  | Fe-55 | Ni-59 | Co-60 | Ni-63 | Sr-90 | Sb-125 | Cs-134 | Cs-137 | Pu-238 | Pu-239-240 | Am-241 | Cm-244
|  | attivita specifica Bq/g | [8 empty] | 633000000000 | 8400000000 | 127000000000 | 2990000000000
|  | g (isotopo radioattivo) | [8 empty] | 8.240684e-09 | 1.799032e-07 | 2.50338e-08 | 4.525643e-10
|  | g (isotopo radioattivo)/100kg (materiale) | [8 empty] | 2.459906e-09 | 5.370245e-08 | 7.472776e-09 | 1.350938e-10
altre caratteristiche
|  |  | materiale |  |  | vernici |  |  | guarnizioni |  |  | lubrificanti
|  |  | acciaio al carbonio, acciaio inox |  |  | mantello verniciato |  |  | casse d'acqua e flange lato refrigerante |  |  | //

## FBHE
FBHE
Data di rif. | 31.12.2012
SCAMBIATORE FBHE - FEED AND BLEED HEAT EXCHANGER
|  |  | n. | lunghezza esterna | larghezza esterna | altezza esterna | superficie contaminata | spessore mantello | Massa totale | note
|  |  |  | cm | cm | cm | cm2 | cm | kg
|  |  | 1 | 498 | 96 | 34 | 1140000 |  | 2293
|  |  | mantello e casse d'acqua contaminate internamente |  |  |  |  | m2 | 6
|  |  | 60 separatori contaminati da entrambi i lati |  |  |  |  | m2 | 8
|  |  | 211 tubi contaminati internamente ed esternamente |  |  |  |  | m2 | 100
contaminazione superficiale specifica (tubo IN+EXT+MATELLO)
|  |  | Fe-55 | Ni-59 | Co-60 | Ni-63 | Sr-90 | Sb-125 | Cs-134 | Cs-137 | Pu-238 | Pu-239-240 | Am-241 | Cm-244 | contaminazione totale
|  |  | Bq/cm2 | Bq/cm2 | Bq/cm2 | Bq/cm2 | Bq/cm2 | Bq/cm2 | Bq/cm2 | Bq/cm2 | Bq/cm2 | Bq/cm2 | Bq/cm2 | Bq/cm2 | Fe-55 | Ni-59 | Co-60 | Ni-63 | Sr-90 | Sb-125 | Cs-134 | Cs-137 | Pu-238 | Pu-239-240 | Am-241 | Cm-244 | totale
|  |  | 7.770671 | 0 | 19.8494 | 76.32263 | 0.1648927 | 0 | 0.001310564 | 6.322425 | 0.04916206 | 0.01998894 | 0.02036258 | 0.01659729 | Bq | Bq | Bq | Bq | Bq | Bq | Bq | Bq | Bq | Bq | Bq | Bq | Bq
[15 empty] | 8858565.1 | 0 | 22628310.4 | 87007798.0 | 187977.6 | 0 | 1494.043 | 7207564.2 | 56044.75 | 22787.39 | 23213.34 | 18920.91 | 126012675.7
contaminazione di massa media (tubo)
|  |  | Fe-55 | Ni-59 | Co-60 | Ni-63 | Sr-90 | Sb-125 | Cs-134 | Cs-137 | Pu-238 | Pu-239-240 | Am-241 | Cm-244
|  |  | Bq/g | Bq/g | Bq/g | Bq/g | Bq/g | Bq/g | Bq/g | Bq/g | Bq/g | Bq/g | Bq/g | Bq/g
|  |  | 3.863308 | 0 | 9.86843 | 37.94496 | 0.08197891 | 0 | 0.0006515668 | 3.14329 | 0.02444167 | 0.009937805 | 0.01012357 | 0.008251596
massa dell'isotopo radioattivo in 100 kg di materiale
|  |  | Fe-55 | Ni-59 | Co-60 | Ni-63 | Sr-90 | Sb-125 | Cs-134 | Cs-137 | Pu-238 | Pu-239-240 | Am-241 | Cm-244
|  | attivita specifica Bq/g | [8 empty] | 633000000000 | 8400000000 | 127000000000 | 2990000000000
|  | g (isotopo radioattivo) | [8 empty] | 8.85383e-08 | 2.712784e-06 | 1.827822e-07 | 6.328063e-09
|  | g (isotopo radioattivo)/100kg (materiale) | [8 empty] | 3.861243e-09 | 1.183072e-07 | 7.971312e-09 | 2.759731e-10
altre caratteristiche
|  |  | materiale |  |  | vernici |  |  | guarnizioni |  |  | lubrificanti
|  |  | acciaio inox |  |  | // |  |  | // |  |  | //

## PRDT
PRDT
Data di rif. | 31.12.2012
serbatoio scarico valvole di sicurezza PRDT
|  |  | n. | lunghezza esterna | diametro estereno | superficie contaminata | spessore mantello | Massa totale | note
|  |  |  | cm | cm | cm2 | cm | kg
|  |  | 1 | 552 | 274 | 521584 | 1.27 | 5595
|  |  | serbatoio contaminato internamente |  |  |  |  | m2 | 49
|  |  | tubo interno contaminato internamente ed esternamente |  |  |  |  | m2 | 29
contaminazione superficiale specifica (serbatoio+tubo)
|  |  | Fe-55 | Ni-59 | Co-60 | Ni-63 | Sr-90 | Sb-125 | Cs-134 | Cs-137 | Pu-238 | Pu-239-240 | Am-241 | Cm-244
|  |  | Bq/cm2 | Bq/cm2 | Bq/cm2 | Bq/cm2 | Bq/cm2 | Bq/cm2 | Bq/cm2 | Bq/cm2 | Bq/cm2 | Bq/cm2 | Bq/cm2 | Bq/cm2
|  |  | 0 | 0 | 3.207294 | 86.59852 | 0.3932056 | 0 | 0 | 15.14003 | 0 | 0 | 0 | 0
contaminazione di massa media (tubo)
|  |  | Fe-55 | Ni-59 | Co-60 | Ni-63 | Sr-90 | Sb-125 | Cs-134 | Cs-137 | Pu-238 | Pu-239-240 | Am-241 | Cm-244
|  |  | Bq/g | Bq/g | Bq/g | Bq/g | Bq/g | Bq/g | Bq/g | Bq/g | Bq/g | Bq/g | Bq/g | Bq/g
|  |  | 0 | 0 | 0.2989943 | 8.072994 | 0.0366559 | 0 | 0 | 1.411403 | 0 | 0 | 0 | 0
massa dell'isotopo radioattivo in 100 kg di materiale
|  |  | Fe-55 | Ni-59 | Co-60 | Ni-63 | Sr-90 | Sb-125 | Cs-134 | Cs-137 | Pu-238 | Pu-239-240 | Am-241 | Cm-244
|  | attivita specifica Bq/g | [8 empty] | 633000000000 | 8400000000 | 127000000000 | 2990000000000
|  | g (isotopo radioattivo) | [8 empty] | 0 | 0 | 0 | 0
|  | g (isotopo radioattivo)/100kg (materiale) | [8 empty] | 0 | 0 | 0 | 0
altre caratteristiche
|  |  | materiale |  |  | vernici |  |  | guarnizioni |  |  | lubrificanti
|  |  | acciaio al carbonio, acciaio inox |  |  | mantello verniciato |  |  | flangia disco di rottura |  |  | //

## MCV 1
MCV 1
Data di rif. | 31.12.2012
valvole 24" n. 383, 385, 387, 389
|  |  | n. | diametro esterno | lunghezza esterna | larghezza esterna | altezza esterna | superficie contaminata | spessore mantello | Massa totale | note: ingombri compreso servomotore, masse e contaminazioni 1 unità
|  |  |  | cm | cm | cm | cm | cm2 | cm | kg
|  |  | 4 |  | 122 | 160 | 302 | 20037 |  | 2812
contaminazione superficiale specifica
|  |  | Fe-55 | Ni-59 | Co-60 | Ni-63 | Sr-90 | Sb-125 | Cs-134 | Cs-137 | Pu-238 | Pu-239-240 | Am-241 | Cm-244
|  |  | Bq/cm2 | Bq/cm2 | Bq/cm2 | Bq/cm2 | Bq/cm2 | Bq/cm2 | Bq/cm2 | Bq/cm2 | Bq/cm2 | Bq/cm2 | Bq/cm2 | Bq/cm2
|  |  | 37.49725 | 3.863309 | 755.7612 | 245.9187 | 0.08371474 | 0 | 0 | 3.183955 | 0.3337845 | 0.1069425 | 0.3357861 | 0.1269204
contaminazione di massa media
|  |  | Fe-55 | Ni-59 | Co-60 | Ni-63 | Sr-90 | Sb-125 | Cs-134 | Cs-137 | Pu-238 | Pu-239-240 | Am-241 | Cm-244
|  |  | Bq/g | Bq/g | Bq/g | Bq/g | Bq/g | Bq/g | Bq/g | Bq/g | Bq/g | Bq/g | Bq/g | Bq/g
|  |  | 0.2671879 | 0.02752814 | 5.385202 | 1.752302 | 0.0005965121 | 0 | 0 | 0.02268738 | 0.002378393 | 0.0007620221 | 0.002392655 | 0.0009043759
massa dell'isotopo radioattivo in 100 kg di materiale
|  |  | Fe-55 | Ni-59 | Co-60 | Ni-63 | Sr-90 | Sb-125 | Cs-134 | Cs-137 | Pu-238 | Pu-239-240 | Am-241 | Cm-244
|  | attivita specifica Bq/g | [8 empty] | 633000000000 | 8400000000 | 127000000000 | 2990000000000
|  | g (isotopo radioattivo) | [8 empty] | 1.056562e-08 | 2.55096e-07 | 5.297753e-08 | 8.505368e-10
|  | g (isotopo radioattivo)/100kg (materiale) | [8 empty] | 3.757334e-10 | 9.071691e-09 | 1.88398e-09 | 3.024668e-11
altre caratteristiche
|  |  | materiale |  |  | vernici |  |  | guarnizioni |  |  | lubrificanti
|  |  | valvola acciaio inox, servomotore acciaio carbonio |  |  | servomotore verniciato |  |  | accoppiamento corpo-otturatore |  |  | motoriduttore servomotore

## MCV 2
MCV 2
Data di rif. | 31.12.2012
valvole 24" n. 386, 388
|  |  | n. | diametro esterno | lunghezza esterna | larghezza esterna | altezza esterna | superficie contaminata | spessore mantello | Massa totale | note: ingombri compreso servomotore, masse e contaminazioni 1 unità
|  |  |  | cm | cm | cm | cm | cm2 | cm | kg
|  |  | 2 |  | 122 | 160 | 302 | 20037 |  | 2812
contaminazione superficiale specifica
|  |  | Fe-55 | Ni-59 | Co-60 | Ni-63 | Sr-90 | Sb-125 | Cs-134 | Cs-137 | Pu-238 | Pu-239-240 | Am-241 | Cm-244
|  |  | Bq/cm2 | Bq/cm2 | Bq/cm2 | Bq/cm2 | Bq/cm2 | Bq/cm2 | Bq/cm2 | Bq/cm2 | Bq/cm2 | Bq/cm2 | Bq/cm2 | Bq/cm2
|  |  | 56.20502 | 5.799955 | 1134.495 | 368.8781 | 0.1255721 | 0 | 0 | 4.78243 | 0.501108 | 0.1609134 | 0.5036791 | 0.1898925
contaminazione di massa media
|  |  | Fe-55 | Ni-59 | Co-60 | Ni-63 | Sr-90 | Sb-125 | Cs-134 | Cs-137 | Pu-238 | Pu-239-240 | Am-241 | Cm-244
|  |  | Bq/g | Bq/g | Bq/g | Bq/g | Bq/g | Bq/g | Bq/g | Bq/g | Bq/g | Bq/g | Bq/g | Bq/g
|  |  | 0.4004908 | 0.04132777 | 8.083881 | 2.628453 | 0.0008947682 | 0 | 0 | 0.03407737 | 0.003570662 | 0.001146594 | 0.003588982 | 0.001353085
massa dell'isotopo radioattivo in 100 kg di materiale
|  |  | Fe-55 | Ni-59 | Co-60 | Ni-63 | Sr-90 | Sb-125 | Cs-134 | Cs-137 | Pu-238 | Pu-239-240 | Am-241 | Cm-244
|  | attivita specifica Bq/g | [8 empty] | 633000000000 | 8400000000 | 127000000000 | 2990000000000
|  | g (isotopo radioattivo) | [8 empty] | 1.586209e-08 | 3.83836e-07 | 7.946629e-08 | 1.272534e-09
|  | g (isotopo radioattivo)/100kg (materiale) | [8 empty] | 5.640856e-10 | 1.364993e-08 | 2.82597e-09 | 4.525369e-11
altre caratteristiche
|  |  | materiale |  |  | vernici |  |  | guarnizioni |  |  | lubrificanti
|  |  | valvola acciaio inox, servomotore acciaio carbonio |  |  | servomotore verniciato |  |  | accoppiamento corpo-otturatore |  |  | motoriduttore servomotore

## MCV 3
MCV 3
Data di rif. | 31.12.2012
valvole 24" n. 390
|  |  | n. | diametro esterno | lunghezza esterna | larghezza esterna | altezza esterna | superficie contaminata | spessore mantello | Massa totale | note: ingombri compreso servomotore, masse e contaminazioni 1 unità
|  |  |  | cm | cm | cm | cm | cm2 | cm | kg
|  |  | 1 |  | 122 | 160 | 302 | 20037 |  | 2812
contaminazione superficiale specifica
|  |  | Fe-55 | Ni-59 | Co-60 | Ni-63 | Sr-90 | Sb-125 | Cs-134 | Cs-137 | Pu-238 | Pu-239-240 | Am-241 | Cm-244
|  |  | Bq/cm2 | Bq/cm2 | Bq/cm2 | Bq/cm2 | Bq/cm2 | Bq/cm2 | Bq/cm2 | Bq/cm2 | Bq/cm2 | Bq/cm2 | Bq/cm2 | Bq/cm2
|  |  | 74.9128 | 7.736601 | 1509.816 | 491.8374 | 0.1674295 | 0 | 0 | 6.374408 | 0.6684315 | 0.2138849 | 0.6715722 | 0.2533527
contaminazione di massa media
|  |  | Fe-55 | Ni-59 | Co-60 | Ni-63 | Sr-90 | Sb-125 | Cs-134 | Cs-137 | Pu-238 | Pu-239-240 | Am-241 | Cm-244
|  |  | Bq/g | Bq/g | Bq/g | Bq/g | Bq/g | Bq/g | Bq/g | Bq/g | Bq/g | Bq/g | Bq/g | Bq/g
|  |  | 0.5337937 | 0.05512741 | 10.75825 | 3.504604 | 0.001193024 | 0 | 0 | 0.04542105 | 0.004762931 | 0.001524044 | 0.00478531 | 0.001805273
massa dell'isotopo radioattivo in 100 kg di materiale
|  |  | Fe-55 | Ni-59 | Co-60 | Ni-63 | Sr-90 | Sb-125 | Cs-134 | Cs-137 | Pu-238 | Pu-239-240 | Am-241 | Cm-244
|  | attivita specifica Bq/g | [8 empty] | 633000000000 | 8400000000 | 127000000000 | 2990000000000
|  | g (isotopo radioattivo) | [8 empty] | 2.115855e-08 | 5.101919e-07 | 1.059551e-07 | 1.697802e-09
|  | g (isotopo radioattivo)/100kg (materiale) | [8 empty] | 7.524377e-10 | 1.814338e-08 | 3.767961e-09 | 6.037704e-11
altre caratteristiche
|  |  | materiale |  |  | vernici |  |  | guarnizioni |  |  | lubrificanti
|  |  | valvola acciaio inox, servomotore acciaio carbonio |  |  | servomotore verniciato |  |  | accoppiamento corpo-otturatore |  |  | motoriduttore servomotore

## MCV 4
MCV 4
Data di rif. | 31.12.2012
valvole 24" n. 384
|  |  | n. | diametro esterno | lunghezza esterna | larghezza esterna | altezza esterna | superficie contaminata | spessore mantello | Massa totale | note: ingombri compreso servomotore, masse e contaminazioni 1 unità
|  |  |  | cm | cm | cm | cm | cm2 | cm | kg
|  |  | 1 |  | 122 | 160 | 302 | 20037 |  | 2812
contaminazione superficiale specifica
|  |  | Fe-55 | Ni-59 | Co-60 | Ni-63 | Sr-90 | Sb-125 | Cs-134 | Cs-137 | Pu-238 | Pu-239-240 | Am-241 | Cm-244
|  |  | Bq/cm2 | Bq/cm2 | Bq/cm2 | Bq/cm2 | Bq/cm2 | Bq/cm2 | Bq/cm2 | Bq/cm2 | Bq/cm2 | Bq/cm2 | Bq/cm2 | Bq/cm2
|  |  | 93.94735 | 9.663264 | 1885.138 | 615.6751 | 0.2092868 | 0 | 0 | 7.992377 | 0.8348925 | 0.2678559 | 0.8394652 | 0.316813
contaminazione di massa media
|  |  | Fe-55 | Ni-59 | Co-60 | Ni-63 | Sr-90 | Sb-125 | Cs-134 | Cs-137 | Pu-238 | Pu-239-240 | Am-241 | Cm-244
|  |  | Bq/g | Bq/g | Bq/g | Bq/g | Bq/g | Bq/g | Bq/g | Bq/g | Bq/g | Bq/g | Bq/g | Bq/g
|  |  | 0.669425 | 0.06885591 | 13.43261 | 4.387013 | 0.00149128 | 0 | 0 | 0.05694995 | 0.005949054 | 0.001908616 | 0.005981637 | 0.002257461
massa dell'isotopo radioattivo in 100 kg di materiale
|  |  | Fe-55 | Ni-59 | Co-60 | Ni-63 | Sr-90 | Sb-125 | Cs-134 | Cs-137 | Pu-238 | Pu-239-240 | Am-241 | Cm-244
|  | attivita specifica Bq/g | [8 empty] | 633000000000 | 8400000000 | 127000000000 | 2990000000000
|  | g (isotopo radioattivo) | [8 empty] | 2.642771e-08 | 6.389319e-07 | 1.324438e-07 | 2.123071e-09
|  | g (isotopo radioattivo)/100kg (materiale) | [8 empty] | 9.39819e-10 | 2.272162e-08 | 4.709951e-09 | 7.550038e-11
altre caratteristiche
|  |  | materiale |  |  | vernici |  |  | guarnizioni |  |  | lubrificanti
|  |  | valvola acciaio inox, servomotore acciaio carbonio |  |  | servomotore verniciato |  |  | accoppiamento corpo-otturatore |  |  | motoriduttore servomotore

## MCP cassa
MCP cassa
Data di rif. | 31.12.2012
cassa pompe
|  |  | n. | diametro esterno | lunghezza esterna | larghezza esterna | altezza esterna | superficie contaminata | spessore mantello | Massa totale | note: masse e contaminazioni 1 unità
|  |  |  | cm | cm | cm | cm | cm2 | cm | kg
|  |  | 4 |  | 183 | 207 | 132 | 40000 |  | 8300
contaminazione superficiale specifica
|  |  | Fe-55 | Ni-59 | Co-60 | Ni-63 | Sr-90 | Sb-125 | Cs-134 | Cs-137 | Pu-238 | Pu-239-240 | Am-241 | Cm-244
|  |  | Bq/cm2 | Bq/cm2 | Bq/cm2 | Bq/cm2 | Bq/cm2 | Bq/cm2 | Bq/cm2 | Bq/cm2 | Bq/cm2 | Bq/cm2 | Bq/cm2 | Bq/cm2
|  |  | 30.31095 | 3.127916 | 611.3193 | 199.0771 | 0.06764827 | 0 | 0 | 2.577487 | 0.2702476 | 0.08662006 | 0.2717344 | 0.1025127
contaminazione di massa media
|  |  | Fe-55 | Ni-59 | Co-60 | Ni-63 | Sr-90 | Sb-125 | Cs-134 | Cs-137 | Pu-238 | Pu-239-240 | Am-241 | Cm-244
|  |  | Bq/g | Bq/g | Bq/g | Bq/g | Bq/g | Bq/g | Bq/g | Bq/g | Bq/g | Bq/g | Bq/g | Bq/g
|  |  | 0.1460769 | 0.01507429 | 2.946117 | 0.9594075 | 0.0003260158 | 0 | 0 | 0.01242163 | 0.001302398 | 0.0004174461 | 0.001309563 | 0.0004940369
massa dell'isotopo radioattivo in 100 kg di materiale
|  |  | Fe-55 | Ni-59 | Co-60 | Ni-63 | Sr-90 | Sb-125 | Cs-134 | Cs-137 | Pu-238 | Pu-239-240 | Am-241 | Cm-244
|  | attivita specifica Bq/g | [8 empty] | 633000000000 | 8400000000 | 127000000000 | 2990000000000
|  | g (isotopo radioattivo) | [8 empty] | 1.707726e-08 | 4.124765e-07 | 8.558564e-08 | 1.371407e-09
|  | g (isotopo radioattivo)/100kg (materiale) | [8 empty] | 2.057501e-10 | 4.969596e-09 | 1.031152e-09 | 1.652297e-11
altre caratteristiche
|  |  | materiale |  |  | vernici |  |  | guarnizioni |  |  | lubrificanti
|  |  | acciaio inox |  |  | // |  |  | accoppiamenti cassa-motore, rotore, cuscinetti in grafite |  |  | //

## MCP mot+gir
MCP mot+gir
Data di rif. | 31.12.2012
motore+rotore e girante pompe
|  |  | n. | diametro esterno | lunghezza esterna | larghezza esterna | altezza esterna | superficie contaminata | spessore mantello | Massa totale | note: masse contaminazioni 1 unità
|  |  |  | cm | cm | cm | cm | cm2 | cm | kg
|  |  | 5 | 132 |  |  | 350 | 45000 |  | 11884
contaminazione superficiale specifica
|  |  | Fe-55 | Ni-59 | Co-60 | Ni-63 | Sr-90 | Sb-125 | Cs-134 | Cs-137 | Pu-238 | Pu-239-240 | Am-241 | Cm-244
|  |  | Bq/cm2 | Bq/cm2 | Bq/cm2 | Bq/cm2 | Bq/cm2 | Bq/cm2 | Bq/cm2 | Bq/cm2 | Bq/cm2 | Bq/cm2 | Bq/cm2 | Bq/cm2
|  |  | 30.31095 | 3.127916 | 611.3193 | 199.0771 | 0.06764827 | 0 | 0 | 2.577487 | 0.2702476 | 0.08662006 | 0.2717344 | 0.1025127
contaminazione di massa media
|  |  | Fe-55 | Ni-59 | Co-60 | Ni-63 | Sr-90 | Sb-125 | Cs-134 | Cs-137 | Pu-238 | Pu-239-240 | Am-241 | Cm-244
|  |  | Bq/g | Bq/g | Bq/g | Bq/g | Bq/g | Bq/g | Bq/g | Bq/g | Bq/g | Bq/g | Bq/g | Bq/g
|  |  | 0.1147756 | 0.01184418 | 2.314824 | 0.7538259 | 0.0002561572 | 0 | 0 | 0.009759923 | 0.00102332 | 0.0003279959 | 0.001028951 | 0.0003881749
massa dell'isotopo radioattivo in 100 kg di materiale
|  |  | Fe-55 | Ni-59 | Co-60 | Ni-63 | Sr-90 | Sb-125 | Cs-134 | Cs-137 | Pu-238 | Pu-239-240 | Am-241 | Cm-244
|  | attivita specifica Bq/g | [8 empty] | 633000000000 | 8400000000 | 127000000000 | 2990000000000
|  | g (isotopo radioattivo) | [8 empty] | 1.921191e-08 | 4.64036e-07 | 9.628384e-08 | 1.542833e-09
|  | g (isotopo radioattivo)/100kg (materiale) | [8 empty] | 1.61662e-10 | 3.904713e-09 | 8.101973e-10 | 1.298244e-11
altre caratteristiche
|  |  | materiale |  |  | vernici |  |  | guarnizioni |  |  | lubrificanti
|  |  | acciaio inox, rame, ferro |  |  | // |  |  | accoppiamenti cassa-motore, rotore, flangia superiore, morsettiera elettrica, cuscinetti in grafite |  |  | //

## circuito
circuito
Data di rif. | 31.12.2012
circuito primario Loop A, B, C, D
[6 empty] | n. id. (CRIT) | diametro esterno | lunghezza esterna | larghezza esterna | altezza esterna | superficie contaminata | spessore mantello | Massa totale | note: tutte tubazioni del circuito primario, di ciascun tratto sono riportate messe e contaminazioni
[7 empty] | cm | cm | cm | cm | cm2 | cm | kg
[6 empty] | 1 | 61.6 | 206 |  |  | 33988.85464 | 4.6 | 1619.16
[6 empty] | 24 | 61.6 | 300 |  |  | 49498.332 | 4.6 | 2358
[6 empty] | 43 | 61.6 | 675 |  |  | 111371.247 | 4.6 | 5305.5
[6 empty] | 47 | 61.6 | 77 |  |  | 12704.57188 | 4.6 | 605.22
[6 empty] | 49 | 61.6 | 525 |  |  | 86622.081 | 4.6 | 4126.5
[6 empty] | 50 | 61.6 | 206 |  |  | 33988.85464 | 4.6 | 1619.16
[6 empty] | 52 | 61.6 | 300 |  |  | 49498.332 | 4.6 | 2358
[6 empty] | 69 | 61.6 | 675 |  |  | 111371.247 | 4.6 | 5305.5
[6 empty] | 72 | 61.6 | 77 |  |  | 12704.57188 | 4.6 | 605.22
[6 empty] | 74 | 61.6 | 495 |  |  | 81672.2478 | 4.6 | 3890.7
[6 empty] | 76 | 61.6 | 206 |  |  | 33988.85464 | 4.6 | 1619.16
[6 empty] | 78 | 61.6 | 300 |  |  | 49498.332 | 4.6 | 2358
[6 empty] | 95 | 61.6 | 675 |  |  | 111371.247 | 4.6 | 5305.5
[6 empty] | 99 | 61.6 | 77 |  |  | 12704.57188 | 4.6 | 605.22
[6 empty] | 101 | 61.6 | 525 |  |  | 86622.081 | 4.6 | 4126.5
[6 empty] | 102 | 61.6 | 206 |  |  | 33988.85464 | 4.6 | 1619.16
[6 empty] | 104 | 61.6 | 300 |  |  | 49498.332 | 4.6 | 2358
[6 empty] | 121 | 61.6 | 675 |  |  | 111371.247 | 4.6 | 5305.5
[6 empty] | 125 | 61.6 | 77 |  |  | 12704.57188 | 4.6 | 605.22
[6 empty] | 127 | 61.6 | 495 |  |  | 81672.2478 | 4.6 | 3890.7
[6 empty] | 1 | TOTALE |  |  |  | 1166840.7 |  | 55585.92
contaminazione superficiale specifica
[5 empty] | n. id. (CRIT) | Fe-55 | Ni-59 | Co-60 | Ni-63 | Sr-90 | Sb-125 | Cs-134 | Cs-137 | Pu-238 | Pu-239-240 | Am-241 | Cm-244
[6 empty] | Bq/cm2 | Bq/cm2 | Bq/cm2 | Bq/cm2 | Bq/cm2 | Bq/cm2 | Bq/cm2 | Bq/cm2 | Bq/cm2 | Bq/cm2 | Bq/cm2 | Bq/cm2
[5 empty] | 1 | 74.9128 | 7.736601 | 1509.816 | 491.8374 | 0.1674295 | 0 | 0 | 6.374408 | 0.6684315 | 0.2138849 | 0.6715722 | 0.2533527
[5 empty] | 24 | 37.57894 | 3.859981 | 756.3299 | 246.2115 | 0.08371474 | 0 | 0 | 3.183955 | 0.333497 | 0.1069425 | 0.3364331 | 0.1267577
[5 empty] | 43 | 24.97093 | 2.578867 | 503.2722 | 163.9458 | 0.05580982 | 0 | 0 | 2.124803 | 0.2228105 | 0.07129497 | 0.2238574 | 0.08445091
[5 empty] | 47 | 31.31578 | 3.221088 | 628.3794 | 205.225 | 0.06976228 | 0 | 0 | 2.664126 | 0.2782975 | 0.08928529 | 0.2798217 | 0.1056043
[5 empty] | 49 | 149.4988 | 15.4732 | 3019.633 | 983.6749 | 0.3342247 | 0 | 0 | 12.73582 | 1.336863 | 0.4287693 | 1.339262 | 0.5076818
[5 empty] | 50 | 93.94735 | 9.663264 | 1885.138 | 615.6751 | 0.2092868 | 0 | 0 | 7.992377 | 0.8348925 | 0.2678559 | 0.8394652 | 0.316813
[5 empty] | 52 | 37.57894 | 3.859981 | 756.3299 | 246.2115 | 0.08371474 | 0 | 0 | 3.183955 | 0.333497 | 0.1069425 | 0.3364331 | 0.1267577
[5 empty] | 69 | 37.57894 | 3.859981 | 756.3299 | 246.2115 | 0.08371474 | 0 | 0 | 3.183955 | 0.333497 | 0.1069425 | 0.3364331 | 0.1267577
[5 empty] | 72 | 37.57894 | 3.859981 | 756.3299 | 246.2115 | 0.08371474 | 0 | 0 | 3.183955 | 0.333497 | 0.1069425 | 0.3364331 | 0.1267577
[5 empty] | 74 | 112.7368 | 11.57994 | 2268.99 | 738.6344 | 0.2511442 | 0 | 0 | 9.551865 | 1.000491 | 0.3208274 | 1.009299 | 0.3802732
[5 empty] | 76 | 93.94735 | 9.663264 | 1885.138 | 615.6751 | 0.2092868 | 0 | 0 | 7.992377 | 0.8348925 | 0.2678559 | 0.8394652 | 0.316813
[5 empty] | 78 | 37.57894 | 3.859981 | 756.3299 | 246.2115 | 0.08371474 | 0 | 0 | 3.183955 | 0.333497 | 0.1069425 | 0.3364331 | 0.1267577
[5 empty] | 95 | 37.57894 | 3.859981 | 756.3299 | 246.2115 | 0.08371474 | 0 | 0 | 3.183955 | 0.333497 | 0.1069425 | 0.3364331 | 0.1267577
[5 empty] | 99 | 37.57894 | 3.859981 | 756.3299 | 246.2115 | 0.08371474 | 0 | 0 | 3.183955 | 0.333497 | 0.1069425 | 0.3364331 | 0.1267577
[5 empty] | 101 | 112.7368 | 11.57994 | 2268.99 | 738.6344 | 0.2511442 | 0 | 0 | 9.551865 | 1.000491 | 0.3208274 | 1.009299 | 0.3802732
[5 empty] | 102 | 93.94735 | 9.663264 | 1885.138 | 615.6751 | 0.2092868 | 0 | 0 | 7.992377 | 0.8348925 | 0.2678559 | 0.8394652 | 0.316813
[5 empty] | 104 | 37.57894 | 3.859981 | 756.3299 | 246.2115 | 0.08371474 | 0 | 0 | 3.183955 | 0.333497 | 0.1069425 | 0.3364331 | 0.1267577
[5 empty] | 121 | 31.31578 | 3.221088 | 628.3794 | 205.225 | 0.06976228 | 0 | 0 | 2.664126 | 0.2782975 | 0.08928529 | 0.2798217 | 0.1056043
[5 empty] | 125 | 37.57894 | 3.859981 | 756.3299 | 246.2115 | 0.08371474 | 0 | 0 | 3.183955 | 0.333497 | 0.1069425 | 0.3364331 | 0.1267577
[5 empty] | 127 | 93.94735 | 9.663264 | 1885.138 | 615.6751 | 0.2092868 | 0 | 0 | 7.992377 | 0.8348925 | 0.2678559 | 0.8394652 | 0.316813
[6 empty] | 75631100.3 | 7784689.9 | 1521984799.9 | 495991111.4 | 168625.2 | 0 | 0 | 6423248.9 | 672586.3 | 215681.6 | 676875.9 | 255435.7
contaminazione di massa media
[5 empty] | n. id. (CRIT) | Fe-55 | Ni-59 | Co-60 | Ni-63 | Sr-90 | Sb-125 | Cs-134 | Cs-137 | Pu-238 | Pu-239-240 | Am-241 | Cm-244
[6 empty] | Bq/g | Bq/g | Bq/g | Bq/g | Bq/g | Bq/g | Bq/g | Bq/g | Bq/g | Bq/g | Bq/g | Bq/g
[5 empty] | 1 | 1.572544 | 0.1624041 | 31.69355 | 10.32448 | 0.003514622 | 0 | 0 | 0.1338094 | 0.01403149 | 0.004489799 | 0.01409741 | 0.005318294
[5 empty] | 24 | 0.7888443 | 0.08102742 | 15.87662 | 5.168387 | 0.001757311 | 0 | 0 | 0.0668365 | 0.007000655 | 0.0022449 | 0.007062288 | 0.002660855
[5 empty] | 43 | 0.5241813 | 0.0541347 | 10.56452 | 3.441495 | 0.001171541 | 0 | 0 | 0.04460313 | 0.004677162 | 0.0014966 | 0.004699138 | 0.001772765
[5 empty] | 47 | 0.6573702 | 0.06761598 | 13.19073 | 4.308014 | 0.001464426 | 0 | 0 | 0.05592441 | 0.005841926 | 0.001874246 | 0.005873922 | 0.00221681
[5 empty] | 49 | 3.138228 | 0.3248082 | 63.38711 | 20.64897 | 0.007015932 | 0 | 0 | 0.267346 | 0.02806297 | 0.009000579 | 0.02811334 | 0.01065708
[5 empty] | 50 | 1.972111 | 0.2028479 | 39.57218 | 12.92404 | 0.004393278 | 0 | 0 | 0.1677732 | 0.01752578 | 0.005622739 | 0.01762177 | 0.00665043
[5 empty] | 52 | 0.7888443 | 0.08102742 | 15.87662 | 5.168387 | 0.001757311 | 0 | 0 | 0.0668365 | 0.007000655 | 0.0022449 | 0.007062288 | 0.002660855
[5 empty] | 69 | 0.7888443 | 0.08102742 | 15.87662 | 5.168387 | 0.001757311 | 0 | 0 | 0.0668365 | 0.007000655 | 0.0022449 | 0.007062288 | 0.002660855
[5 empty] | 72 | 0.7888443 | 0.08102742 | 15.87662 | 5.168387 | 0.001757311 | 0 | 0 | 0.0668365 | 0.007000655 | 0.0022449 | 0.007062288 | 0.002660855
[5 empty] | 74 | 2.366533 | 0.2430822 | 47.62986 | 15.50516 | 0.005271934 | 0 | 0 | 0.2005095 | 0.02100197 | 0.006734699 | 0.02118686 | 0.007982565
[5 empty] | 76 | 1.972111 | 0.2028479 | 39.57218 | 12.92404 | 0.004393278 | 0 | 0 | 0.1677732 | 0.01752578 | 0.005622739 | 0.01762177 | 0.00665043
[5 empty] | 78 | 0.7888443 | 0.08102742 | 15.87662 | 5.168387 | 0.001757311 | 0 | 0 | 0.0668365 | 0.007000655 | 0.0022449 | 0.007062288 | 0.002660855
[5 empty] | 95 | 0.7888443 | 0.08102742 | 15.87662 | 5.168387 | 0.001757311 | 0 | 0 | 0.0668365 | 0.007000655 | 0.0022449 | 0.007062288 | 0.002660855
[5 empty] | 99 | 0.7888443 | 0.08102742 | 15.87662 | 5.168387 | 0.001757311 | 0 | 0 | 0.0668365 | 0.007000655 | 0.0022449 | 0.007062288 | 0.002660855
[5 empty] | 101 | 2.366533 | 0.2430822 | 47.62986 | 15.50516 | 0.005271934 | 0 | 0 | 0.2005095 | 0.02100197 | 0.006734699 | 0.02118686 | 0.007982565
[5 empty] | 102 | 1.972111 | 0.2028479 | 39.57218 | 12.92404 | 0.004393278 | 0 | 0 | 0.1677732 | 0.01752578 | 0.005622739 | 0.01762177 | 0.00665043
[5 empty] | 104 | 0.7888443 | 0.08102742 | 15.87662 | 5.168387 | 0.001757311 | 0 | 0 | 0.0668365 | 0.007000655 | 0.0022449 | 0.007062288 | 0.002660855
[5 empty] | 121 | 0.6573702 | 0.06761598 | 13.19073 | 4.308014 | 0.001464426 | 0 | 0 | 0.05592441 | 0.005841926 | 0.001874246 | 0.005873922 | 0.00221681
[5 empty] | 125 | 0.7888443 | 0.08102742 | 15.87662 | 5.168387 | 0.001757311 | 0 | 0 | 0.0668365 | 0.007000655 | 0.0022449 | 0.007062288 | 0.002660855
[5 empty] | 127 | 1.972111 | 0.2028479 | 39.57218 | 12.92404 | 0.004393278 | 0 | 0 | 0.1677732 | 0.01752578 | 0.005622739 | 0.01762177 | 0.00665043
massa dell'isotopo radioattivo in 100 kg di materiale
[5 empty] | n. id. (CRIT) | Fe-55 | Ni-59 | Co-60 | Ni-63 | Sr-90 | Sb-125 | Cs-134 | Cs-137 | Pu-238 | Pu-239-240 | Am-241 | Cm-244
|  |  |  | attivita specifica Bq/g | [9 empty] | 633000000000 | 8400000000 | 127000000000 | 2990000000000
|  |  |  | g (isotopo radioattivo) | 1 | [8 empty] | 3.589134e-08 | 2.704669e-06 | 1.788915e-07 | 7.598402e-09
[5 empty] | 24 | [8 empty] | 2.607827e-08 | 1.965184e-06 | 1.299807e-07 | 5.520918e-09
[5 empty] | 43 | [8 empty] | 3.920171e-08 | 2.954129e-06 | 1.953912e-07 | 8.299225e-09
[5 empty] | 47 | [8 empty] | 5.585546e-09 | 4.209108e-07 | 2.783977e-08 | 1.182492e-09
[5 empty] | 49 | [8 empty] | 1.829413e-07 | 1.378593e-05 | 9.118256e-07 | 3.872972e-08
[5 empty] | 50 | [8 empty] | 4.482945e-08 | 3.378219e-06 | 2.234413e-07 | 9.490649e-09
[5 empty] | 52 | [8 empty] | 2.607827e-08 | 1.965184e-06 | 1.299807e-07 | 5.520918e-09
[5 empty] | 69 | [8 empty] | 5.867611e-08 | 4.421664e-06 | 2.924565e-07 | 1.242207e-08
[5 empty] | 72 | [8 empty] | 6.693423e-09 | 5.043972e-07 | 3.336171e-08 | 1.417036e-09
[5 empty] | 74 | [8 empty] | 1.290874e-07 | 9.727661e-06 | 6.434043e-07 | 2.732854e-08
[5 empty] | 76 | [8 empty] | 4.482945e-08 | 3.378219e-06 | 2.234413e-07 | 9.490649e-09
[5 empty] | 78 | [8 empty] | 2.607827e-08 | 1.965184e-06 | 1.299807e-07 | 5.520918e-09
[5 empty] | 95 | [8 empty] | 5.867611e-08 | 4.421664e-06 | 2.924565e-07 | 1.242207e-08
[5 empty] | 99 | [8 empty] | 6.693423e-09 | 5.043972e-07 | 3.336171e-08 | 1.417036e-09
[5 empty] | 101 | [8 empty] | 1.369109e-07 | 1.031722e-05 | 6.823985e-07 | 2.898482e-08
[5 empty] | 102 | [8 empty] | 4.482945e-08 | 3.378219e-06 | 2.234413e-07 | 9.490649e-09
[5 empty] | 104 | [8 empty] | 2.607827e-08 | 1.965184e-06 | 1.299807e-07 | 5.520918e-09
[5 empty] | 121 | [8 empty] | 4.89642e-08 | 3.689802e-06 | 2.440499e-07 | 1.0366e-08
[5 empty] | 125 | [8 empty] | 6.693423e-09 | 5.043972e-07 | 3.336171e-08 | 1.417036e-09
[5 empty] | 127 | [8 empty] | 1.077212e-07 | 8.117565e-06 | 5.369098e-07 | 2.28052e-08
|  |  |  | g (isotopo radioattivo)/100kg (materiale) | 1 | [8 empty] | 39094345216.0 | 518787519.5 | 7843573210.8 | 184663652758.2
[5 empty] | 24 | [8 empty] | 26844783715.0 | 356234096.7 | 5385920271.4 | 126802374894.0
[5 empty] | 43 | [8 empty] | 11931014984.5 | 158326265.2 | 2393742342.9 | 56356611064.0
[5 empty] | 47 | [8 empty] | 104590066422.1 | 1387925052.0 | 20984104953.6 | 494035226859.7
[5 empty] | 49 | [8 empty] | 15339876408.6 | 203562341.0 | 3077668726.5 | 72458499939.4
[5 empty] | 50 | [8 empty] | 39094345216.0 | 518787519.5 | 7843573210.8 | 184663652758.2
[5 empty] | 52 | [8 empty] | 26844783715.0 | 356234096.7 | 5385920271.4 | 126802374894.0
[5 empty] | 69 | [8 empty] | 11931014984.5 | 158326265.2 | 2393742342.9 | 56356611064.0
[5 empty] | 72 | [8 empty] | 104590066422.1 | 1387925052.0 | 20984104953.6 | 494035226859.7
[5 empty] | 74 | [8 empty] | 16269565887.9 | 215899452.5 | 3264194103.9 | 76849924178.2
[5 empty] | 76 | [8 empty] | 39094345216.0 | 518787519.5 | 7843573210.8 | 184663652758.2
[5 empty] | 78 | [8 empty] | 26844783715.0 | 356234096.7 | 5385920271.4 | 126802374894.0
[5 empty] | 95 | [8 empty] | 11931014984.5 | 158326265.2 | 2393742342.9 | 56356611064.0
[5 empty] | 99 | [8 empty] | 104590066422.1 | 1387925052.0 | 20984104953.6 | 494035226859.7
[5 empty] | 101 | [8 empty] | 15339876408.6 | 203562341.0 | 3077668726.5 | 72458499939.4
[5 empty] | 102 | [8 empty] | 39094345216.0 | 518787519.5 | 7843573210.8 | 184663652758.2
[5 empty] | 104 | [8 empty] | 26844783715.0 | 356234096.7 | 5385920271.4 | 126802374894.0
[5 empty] | 121 | [8 empty] | 11931014984.5 | 158326265.2 | 2393742342.9 | 56356611064.0
[5 empty] | 125 | [8 empty] | 104590066422.1 | 1387925052.0 | 20984104953.6 | 494035226859.7
[5 empty] | 127 | [8 empty] | 16269565887.9 | 215899452.5 | 3264194103.9 | 76849924178.2
altre caratteristiche
[5 empty] | materiale |  |  | vernici |  |  | guarnizioni |  |  | lubrificanti
[5 empty] | // |  |  | // |  |  | // |  |  | //
DESCRIZIONE DEL CIRCUITO:
5 SEGMENTI DI TUBAZIONE PER OGNO LOOP.
I TRATTI EMERGENTI DAL REATTORE, NON CONTAMINATI, SONO STATI ACCORCIATI DI 1,4 M RISPETTO AL CRIT
| n. tubo (CRIT) | lunghezza clindro | diametro interno | superficie semisferica | superficie cilindrica | superficie totale | attività specifica totale (CRIT) | spessore mantello | attività specifica di massa | attività limite di massa | fattore di decontaminazione |  | attività da rimuovere
|  | cm | cm | cm2 | cm2 | cm2 | Bq/cm2 | mm | Bq/g | Bq/g | DF |  | Bq
| 1 | 206 | 52.546 |  | 33988.85464 | 33988.85464 | 2092.652 | 45.24 | 58.92571 | 12.7 | 4.63982 | 5 | 14225371.5
| 24 | 300 | 52.546 |  | 49498.332 | 49498.332 | 1048.152 | 45.24 | 29.51426 | 12.7 | 2.323957 | 2.5 | 20752702.4
| 43 | 675 | 52.546 |  | 111371.247 | 111371.247 | 697.5508 | 45.24 | 19.6419 | 12.7 | 1.546607 | 2 | 38843550.8
| 47 | 77 | 52.546 |  | 12704.57188 | 12704.57188 | 871.6281 | 45.24 | 24.54364 | 12.7 | 1.93257 | 2 | 5536831.2
| 49 | 525 | 52.546 |  | 86622.081 | 86622.081 | 4184.962 | 45.24 | 117.8418 | 12.7 | 9.278881 | 10 | 36251015.6
| 50 | 206 | 52.546 |  | 33988.85464 | 33988.85464 | 2614.884 | 45.24 | 73.63092 | 12.7 | 5.797711 | 6 | 14812821.2
| 52 | 300 | 52.546 |  | 49498.332 | 49498.332 | 1048.152 | 45.24 | 29.51426 | 12.7 | 2.323957 | 2.5 | 20752702.4
| 69 | 675 | 52.546 |  | 111371.247 | 111371.247 | 1048.152 | 45.24 | 29.51426 | 12.7 | 2.323957 | 2.5 | 46693580.5
| 72 | 77 | 52.546 |  | 12704.57188 | 12704.57188 | 1048.152 | 45.24 | 29.51426 | 12.7 | 2.323957 | 2.5 | 5326527.0
| 74 | 495 | 52.546 |  | 81672.2478 | 81672.2478 | 3144.455 | 45.24 | 88.54277 | 12.7 | 6.971872 | 8 | 32101836.6
| 76 | 206 | 52.546 |  | 33988.85464 | 33988.85464 | 2614.884 | 45.24 | 73.63092 | 12.7 | 5.797711 | 6 | 14812821.2
| 78 | 300 | 52.546 |  | 49498.332 | 49498.332 | 1048.152 | 45.24 | 29.51426 | 12.7 | 2.323957 | 2.5 | 20752702.4
| 95 | 675 | 52.546 |  | 111371.247 | 111371.247 | 1048.152 | 45.24 | 29.51426 | 12.7 | 2.323957 | 2.5 | 46693580.5
| 99 | 77 | 52.546 |  | 12704.57188 | 12704.57188 | 1048.152 | 45.24 | 29.51426 | 12.7 | 2.323957 | 2.5 | 5326527.0
| 101 | 525 | 52.546 |  | 86622.081 | 86622.081 | 3144.455 | 45.24 | 88.54277 | 12.7 | 6.971872 | 8 | 34047402.4
| 102 | 206 | 52.546 |  | 33988.85464 | 33988.85464 | 2614.884 | 45.24 | 73.63092 | 12.7 | 5.797711 | 6 | 14812821.2
| 104 | 300 | 52.546 |  | 49498.332 | 49498.332 | 1048.152 | 45.24 | 29.51426 | 12.7 | 2.323957 | 2.5 | 20752702.4
| 121 | 675 | 52.546 |  | 111371.247 | 111371.247 | 871.6281 | 45.24 | 24.54364 | 12.7 | 1.93257 | 2 | 48537157.0
| 125 | 77 | 52.546 |  | 12704.57188 | 12704.57188 | 1048.152 | 45.24 | 29.51426 | 12.7 | 2.323957 | 2.5 | 5326527.0
| 127 | 495 | 52.546 |  | 81672.2478 | 81672.2478 | 2614.884 | 45.24 | 73.63092 | 12.7 | 5.797711 | 6 | 35593915.1
isotopo |  |  | Fe-55 | Ni-59 | Co-60 | Ni-63 | Sr-90 | Sb125 | Cs-134 | Cs-137 | Pu-238 | Pu-239-240 | Am-241 | Cm-244
limite accettazione germania |  | Bq/g | 10000 | 1000 | 1000 | 10000 | 1000 | 1000 | 1000 | 1000 | 1000 |  | 1000 | 1000
limite accettazione svezia |  | Bq/g | 12.7 | 12.7 | 12.7 | 12.7 | 12.7 | 12.7 | 12.7 | 12.7 | 12.7 | 12.7 | 12.7 | 12.7
|  |  | Fe 55 (Bq/cm2) | Ni 59 (Bq/cm2) | Co 60 (Bq/cm2) | Ni 63 (Bq/cm2) | Sr 90 (Bq/cm2) | Sb 125 (Bq/cm2) | Cs 134 (Bq/cm2) | Cs 137 (Bq/cm2) | Pu 238 (Bq/cm2) | Pu 239 (Bq/cm2) | Am 241 (Bq/cm2) | Cm 244 (Bq/cm2)
|  |  | 74.9128 | 7.736601 | 1509.816 | 491.8374 | 0.1674295 | 0 | 0 | 6.374408 | 0.6684315 | 0.2138849 | 0.6715722 | 0.2533527
numero tubo (CRIT) | 1 | Bq/cm2 | 74.9128 | 7.736601 | 1509.816 | 491.8374 | 0.1674295 | 0 | 0 | 6.374408 | 0.6684315 | 0.2138849 | 0.6715722 | 0.2533527
| 24 | Bq/cm2 | 37.57894 | 3.859981 | 756.3299 | 246.2115 | 0.08371474 | 0 | 0 | 3.183955 | 0.333497 | 0.1069425 | 0.3364331 | 0.1267577
| 43 | Bq/cm2 | 24.97093 | 2.578867 | 503.2722 | 163.9458 | 0.05580982 | 0 | 0 | 2.124803 | 0.2228105 | 0.07129497 | 0.2238574 | 0.08445091
| 47 | Bq/cm2 | 31.31578 | 3.221088 | 628.3794 | 205.225 | 0.06976228 | 0 | 0 | 2.664126 | 0.2782975 | 0.08928529 | 0.2798217 | 0.1056043
| 49 | Bq/cm2 | 149.4988 | 15.4732 | 3019.633 | 983.6749 | 0.3342247 | 0 | 0 | 12.73582 | 1.336863 | 0.4287693 | 1.339262 | 0.5076818
| 50 | Bq/cm2 | 93.94735 | 9.663264 | 1885.138 | 615.6751 | 0.2092868 | 0 | 0 | 7.992377 | 0.8348925 | 0.2678559 | 0.8394652 | 0.316813
| 52 | Bq/cm2 | 37.57894 | 3.859981 | 756.3299 | 246.2115 | 0.08371474 | 0 | 0 | 3.183955 | 0.333497 | 0.1069425 | 0.3364331 | 0.1267577
| 69 | Bq/cm2 | 37.57894 | 3.859981 | 756.3299 | 246.2115 | 0.08371474 | 0 | 0 | 3.183955 | 0.333497 | 0.1069425 | 0.3364331 | 0.1267577
| 72 | Bq/cm2 | 37.57894 | 3.859981 | 756.3299 | 246.2115 | 0.08371474 | 0 | 0 | 3.183955 | 0.333497 | 0.1069425 | 0.3364331 | 0.1267577
| 74 | Bq/cm2 | 112.7368 | 11.57994 | 2268.99 | 738.6344 | 0.2511442 | 0 | 0 | 9.551865 | 1.000491 | 0.3208274 | 1.009299 | 0.3802732
| 76 | Bq/cm2 | 93.94735 | 9.663264 | 1885.138 | 615.6751 | 0.2092868 | 0 | 0 | 7.992377 | 0.8348925 | 0.2678559 | 0.8394652 | 0.316813
| 78 | Bq/cm2 | 37.57894 | 3.859981 | 756.3299 | 246.2115 | 0.08371474 | 0 | 0 | 3.183955 | 0.333497 | 0.1069425 | 0.3364331 | 0.1267577
| 95 | Bq/cm3 | 37.57894 | 3.859981 | 756.3299 | 246.2115 | 0.08371474 | 0 | 0 | 3.183955 | 0.333497 | 0.1069425 | 0.3364331 | 0.1267577
| 99 | Bq/cm4 | 37.57894 | 3.859981 | 756.3299 | 246.2115 | 0.08371474 | 0 | 0 | 3.183955 | 0.333497 | 0.1069425 | 0.3364331 | 0.1267577
| 101 | Bq/cm5 | 112.7368 | 11.57994 | 2268.99 | 738.6344 | 0.2511442 | 0 | 0 | 9.551865 | 1.000491 | 0.3208274 | 1.009299 | 0.3802732
| 102 | Bq/cm6 | 93.94735 | 9.663264 | 1885.138 | 615.6751 | 0.2092868 | 0 | 0 | 7.992377 | 0.8348925 | 0.2678559 | 0.8394652 | 0.316813
| 104 | Bq/cm7 | 37.57894 | 3.859981 | 756.3299 | 246.2115 | 0.08371474 | 0 | 0 | 3.183955 | 0.333497 | 0.1069425 | 0.3364331 | 0.1267577
| 121 | Bq/cm8 | 31.31578 | 3.221088 | 628.3794 | 205.225 | 0.06976228 | 0 | 0 | 2.664126 | 0.2782975 | 0.08928529 | 0.2798217 | 0.1056043
| 125 | Bq/cm6 | 37.57894 | 3.859981 | 756.3299 | 246.2115 | 0.08371474 | 0 | 0 | 3.183955 | 0.333497 | 0.1069425 | 0.3364331 | 0.1267577
| 127 | Bq/cm7 | 93.94735 | 9.663264 | 1885.138 | 615.6751 | 0.2092868 | 0 | 0 | 7.992377 | 0.8348925 | 0.2678559 | 0.8394652 | 0.316813

## tubi>2"
tubi>2"
Data di rif. | 31.12.2012
tubi >2"
|  |  | n. | diametro esterno | lunghezza esterna | larghezza esterna | altezza esterna | superficie contaminata | spessore mantello | Massa totale | note: somma delle superfici e delle masse; la contaminazione è la media pesata di ciascun tratto di tubazione
|  |  |  | cm | cm | cm | cm | cm2 | cm | kg
|  |  | 1 | >2" |  |  |  | 2720000 |  | 19693
contaminazione superficiale specifica
|  |  | Fe-55 | Ni-59 | Co-60 | Ni-63 | Sr-90 | Sb-125 | Cs-134 | Cs-137 | Pu-238 | Pu-239-240 | Am-241 | Cm-244
|  |  | Bq/cm2 | Bq/cm2 | Bq/cm2 | Bq/cm2 | Bq/cm2 | Bq/cm2 | Bq/cm2 | Bq/cm2 | Bq/cm2 | Bq/cm2 | Bq/cm2 | Bq/cm2
|  |  | 29.36979 | 10.28899 | 144.5119 | 131.1938 | 0.1359295 | 0 | 1.872761e-05 | 5.226361 | 0.2572287 | 0.08400602 | 0.1063375 | 0.04604603
contaminazione di massa media
|  |  | Fe-55 | Ni-59 | Co-60 | Ni-63 | Sr-90 | Sb-125 | Cs-134 | Cs-137 | Pu-238 | Pu-239-240 | Am-241 | Cm-244
|  |  | Bq/g | Bq/g | Bq/g | Bq/g | Bq/g | Bq/g | Bq/g | Bq/g | Bq/g | Bq/g | Bq/g | Bq/g
|  |  | 4.05656 | 1.421116 | 19.96001 | 18.1205 | 0.0187746 | 0 | 2.58666e-06 | 0.7218657 | 0.03552847 | 0.01160292 | 0.01468735 | 0.006359885
massa dell'isotopo radioattivo in 100 kg di materiale
|  |  | Fe-55 | Ni-59 | Co-60 | Ni-63 | Sr-90 | Sb-125 | Cs-134 | Cs-137 | Pu-238 | Pu-239-240 | Am-241 | Cm-244
|  | attivita specifica Bq/g | [8 empty] | 633000000000 | 8400000000 | 127000000000 | 2990000000000
|  | g (isotopo radioattivo) | [8 empty] | 1.105311e-06 | 2.720195e-05 | 2.277464e-06 | 4.188803e-08
|  | g (isotopo radioattivo)/100kg (materiale) | [8 empty] | 5.612712e-09 | 1.3813e-07 | 1.156484e-08 | 2.127052e-10
altre caratteristiche
|  |  | materiale |  |  | vernici |  |  | guarnizioni |  |  | lubrificanti
|  |  | acciaio inox, acciaio carbonio |  |  | oltre 50% delle tubaziomi |  |  | // |  |  | //

## valvole >2"
valvole >2"
Data di rif. | 31.12.2012
valvole >2"
|  |  | n. | diametro esterno | lunghezza esterna | larghezza esterna | altezza esterna | superficie contaminata | spessore mantello | Massa totale | note: somma delle superfici e delle masse, la contaminazione è la media pesata di tutte le valvole
|  |  |  | cm | cm | cm | cm | cm2 | cm | kg
|  |  | 1 | >2" |  |  |  | 81985 |  | 5870
contaminazione media superficiale specifica
|  |  | Fe-55 | Ni-59 | Co-60 | Ni-63 | Sr-90 | Sb-125 | Cs-134 | Cs-137 | Pu-238 | Pu-239-240 | Am-241 | Cm-244
|  |  | Bq/cm2 | Bq/cm2 | Bq/cm2 | Bq/cm2 | Bq/cm2 | Bq/cm2 | Bq/cm2 | Bq/cm2 | Bq/cm2 | Bq/cm2 | Bq/cm2 | Bq/cm2
|  |  | 78.06551 | 8.919164 | 187.7751 | 226.7014 | 0.4360416 | 0 | 2.658222e-06 | 16.76014 | 0.9698687 | 0.3590069 | 0.2396168 | 0.08600424
contaminazione di massa media
|  |  | Fe-55 | Ni-59 | Co-60 | Ni-63 | Sr-90 | Sb-125 | Cs-134 | Cs-137 | Pu-238 | Pu-239-240 | Am-241 | Cm-244
|  |  | Bq/g | Bq/g | Bq/g | Bq/g | Bq/g | Bq/g | Bq/g | Bq/g | Bq/g | Bq/g | Bq/g | Bq/g
|  |  | 1.090324 | 0.124572 | 2.622614 | 3.166288 | 0.006090097 | 0 | 3.712681e-08 | 0.2340852 | 0.01354594 | 0.005014171 | 0.003346675 | 0.001201202
massa dell'isotopo radioattivo in 100 kg di materiale
|  |  | Fe-55 | Ni-59 | Co-60 | Ni-63 | Sr-90 | Sb-125 | Cs-134 | Cs-137 | Pu-238 | Pu-239-240 | Am-241 | Cm-244
|  | attivita specifica Bq/g | [8 empty] | 633000000000 | 8400000000 | 127000000000 | 2990000000000
|  | g (isotopo radioattivo) | [8 empty] | 1.256156e-07 | 3.50395e-06 | 1.546849e-07 | 2.358213e-09
|  | g (isotopo radioattivo)/100kg (materiale) | [8 empty] | 2.139959e-09 | 5.969251e-08 | 2.635177e-09 | 4.017399e-11
altre caratteristiche
|  |  | materiale |  |  | vernici |  |  | guarnizioni |  |  | lubrificanti
|  |  | acciaio inox, acciaio carbonio |  |  | oltre 50% delle valvole, tutti i servomotori |  |  | tenute d'abero, servomotori |  |  | riduttori dei servomotori

## tubi GV D
tubi GV D
Data di rif. | 31.12.2012
tubi GV D (tutto il fascio tubiero emergente dalla piastra)
|  |  | n. | diametro esterno | lunghezza esterna | larghezza esterna | altezza esterna | superficie contaminata | spessore mantello | Massa totale | note: somma delle superfici e delle masse, la contaminazione la quota relativa al fascio tubiero della somma delle contaminazioni del GV riportata dal CRIT
|  |  |  | cm | cm | cm | cm | cm2 | cm | kg
|  |  | 1 |  |  |  |  | 11200000 |  | 19000
contaminazione media superficiale specifica
|  |  | Fe-55 | Ni-59 | Co-60 | Ni-63 | Sr-90 | Sb-125 | Cs-134 | Cs-137 | Pu-238 | Pu-239-240 | Am-241 | Cm-244
|  |  | Bq/cm2 | Bq/cm2 | Bq/cm2 | Bq/cm2 | Bq/cm2 | Bq/cm2 | Bq/cm2 | Bq/cm2 | Bq/cm2 | Bq/cm2 | Bq/cm2 | Bq/cm2
|  |  | 0.9269442 | 0.1236407 | 21.18974 | 7.815517 | 0.002610008 | 0 | 0 | 0.09957372 | 0.01059931 | 0.003424148 | 0.01072497 | 0.003900251
contaminazione di massa media
|  |  | Fe-55 | Ni-59 | Co-60 | Ni-63 | Sr-90 | Sb-125 | Cs-134 | Cs-137 | Pu-238 | Pu-239-240 | Am-241 | Cm-244
|  |  | Bq/g | Bq/g | Bq/g | Bq/g | Bq/g | Bq/g | Bq/g | Bq/g | Bq/g | Bq/g | Bq/g | Bq/g
|  |  | 0.5464092 | 0.07288295 | 12.4908 | 4.607041 | 0.001538531 | 0 | 0 | 0.05869609 | 0.006248014 | 0.002018445 | 0.00632209 | 0.002299095
massa dell'isotopo radioattivo in 100 kg di materiale
|  |  | Fe-55 | Ni-59 | Co-60 | Ni-63 | Sr-90 | Sb-125 | Cs-134 | Cs-137 | Pu-238 | Pu-239-240 | Am-241 | Cm-244
|  | attivita specifica Bq/g | [8 empty] | 633000000000 | 8400000000 | 127000000000 | 2990000000000
|  | g (isotopo radioattivo) | [8 empty] | 1.875391e-07 | 4.565531e-06 | 9.458244e-07 | 1.460964e-08
|  | g (isotopo radioattivo)/100kg (materiale) | [8 empty] | 9.87048e-10 | 2.402911e-08 | 4.978023e-09 | 7.689282e-11
altre caratteristiche
|  |  | materiale |  |  | vernici |  |  | guarnizioni |  |  | lubrificanti
|  |  | acciaio inox |  |  | // |  |  | // |  |  | //

## piastra GV D
piastra GV D
Data di rif. | 31.12.2012
semipiastra GV D
|  |  | n. | diametro esterno | lunghezza esterna | larghezza esterna | altezza esterna | superficie contaminata | spessore mantello | Massa totale | note: due 1/2 piastre
|  |  |  | cm | cm | cm | cm | cm2 | cm | kg
|  |  | 2 |  | 1997 | 999 | 457 | 406300 |  | 7740
contaminazione media superficiale specifica
|  |  | Fe-55 | Ni-59 | Co-60 | Ni-63 | Sr-90 | Sb-125 | Cs-134 | Cs-137 | Pu-238 | Pu-239-240 | Am-241 | Cm-244
|  |  | Bq/cm2 | Bq/cm2 | Bq/cm2 | Bq/cm2 | Bq/cm2 | Bq/cm2 | Bq/cm2 | Bq/cm2 | Bq/cm2 | Bq/cm2 | Bq/cm2 | Bq/cm2
|  |  | 0.9269442 | 0.1236407 | 21.18974 | 7.815517 | 0.002610008 | 0 | 0 | 0.09957372 | 0.01059931 | 0.003424148 | 0.01072497 | 0.003900251
contaminazione di massa media
|  |  | Fe-55 | Ni-59 | Co-60 | Ni-63 | Sr-90 | Sb-125 | Cs-134 | Cs-137 | Pu-238 | Pu-239-240 | Am-241 | Cm-244
|  |  | Bq/g | Bq/g | Bq/g | Bq/g | Bq/g | Bq/g | Bq/g | Bq/g | Bq/g | Bq/g | Bq/g | Bq/g
|  |  | 0.04865858 | 0.006490339 | 1.112325 | 0.4102641 | 0.0001370086 | 0 | 0 | 0.005226977 | 0.0005563953 | 0.0001797457 | 0.0005629918 | 0.000204738
massa dell'isotopo radioattivo in 100 kg di materiale
|  |  | Fe-55 | Ni-59 | Co-60 | Ni-63 | Sr-90 | Sb-125 | Cs-134 | Cs-137 | Pu-238 | Pu-239-240 | Am-241 | Cm-244
|  | attivita specifica Bq/g | [8 empty] | 633000000000 | 8400000000 | 127000000000 | 2990000000000
|  | g (isotopo radioattivo) | [8 empty] | 6.803317e-09 | 1.656228e-07 | 3.431147e-08 | 5.299907e-10
|  | g (isotopo radioattivo)/100kg (materiale) | [8 empty] | 8.789815e-11 | 2.139829e-09 | 4.433007e-10 | 6.847425e-12
altre caratteristiche
|  |  | materiale |  |  | vernici |  |  | guarnizioni |  |  | lubrificanti
|  |  | acciaio carbonio rivestito inox |  |  | perimetro esterno |  |  | // |  |  | //

## casse GV D
cassa GV D
Data di rif. | 31.12.2012
semicassa GV D
|  |  | n. | diametro esterno | lunghezza esterna | larghezza esterna | altezza esterna | superficie contaminata | spessore mantello | Massa totale | note: due 1/2 casse
|  |  |  | cm | cm | cm | cm | cm2 | cm | kg
|  |  | 2 |  | 1997 | 999 | 1260 | 62500 |  | 5537
contaminazione media superficiale specifica
|  |  | Fe-55 | Ni-59 | Co-60 | Ni-63 | Sr-90 | Sb-125 | Cs-134 | Cs-137 | Pu-238 | Pu-239-240 | Am-241 | Cm-244
|  |  | Bq/cm2 | Bq/cm2 | Bq/cm2 | Bq/cm2 | Bq/cm2 | Bq/cm2 | Bq/cm2 | Bq/cm2 | Bq/cm2 | Bq/cm2 | Bq/cm2 | Bq/cm2
|  |  | 0.9269442 | 0.1236407 | 21.18974 | 7.815517 | 0.002610008 | 0 | 0 | 0.09957372 | 0.01059931 | 0.003424148 | 0.01072497 | 0.003900251
contaminazione di massa media
|  |  | Fe-55 | Ni-59 | Co-60 | Ni-63 | Sr-90 | Sb-125 | Cs-134 | Cs-137 | Pu-238 | Pu-239-240 | Am-241 | Cm-244
|  |  | Bq/g | Bq/g | Bq/g | Bq/g | Bq/g | Bq/g | Bq/g | Bq/g | Bq/g | Bq/g | Bq/g | Bq/g
|  |  | 0.01046307 | 0.001395619 | 0.2391835 | 0.08821921 | 2.946099e-05 | 0 | 0 | 0.001123958 | 0.0001196418 | 3.865076e-05 | 0.0001210603 | 4.402487e-05
massa dell'isotopo radioattivo in 100 kg di materiale
|  |  | Fe-55 | Ni-59 | Co-60 | Ni-63 | Sr-90 | Sb-125 | Cs-134 | Cs-137 | Pu-238 | Pu-239-240 | Am-241 | Cm-244
|  | attivita specifica Bq/g | [8 empty] | 633000000000 | 8400000000 | 127000000000 | 2990000000000
|  | g (isotopo radioattivo) | [8 empty] | 1.046535e-09 | 2.547729e-08 | 5.278038e-09 | 8.152699e-11
|  | g (isotopo radioattivo)/100kg (materiale) | [8 empty] | 1.890076e-11 | 4.601281e-10 | 9.532307e-11 | 1.472404e-12
altre caratteristiche
|  |  | materiale |  |  | vernici |  |  | guarnizioni |  |  | lubrificanti
|  |  | acciaio carbonio |  |  | esterno |  |  | // |  |  | //

## porz. per. GV D
porz. per. GV D
Data di rif. | 31.12.2012
porzione perimetrale GV D
|  |  | n. | diametro esterno | lunghezza esterna | larghezza esterna | altezza esterna | superficie contaminata | spessore mantello | Massa totale | note: quattro porzioni perimetrali di casse e piastra
|  |  |  | cm | cm | cm | cm | cm2 | cm | kg
|  |  | 4 |  | 1417 | 230 | 1259 | 1000 |  | 1030
contaminazione media superficiale specifica
|  |  | Fe-55 | Ni-59 | Co-60 | Ni-63 | Sr-90 | Sb-125 | Cs-134 | Cs-137 | Pu-238 | Pu-239-240 | Am-241 | Cm-244
|  |  | Bq/cm2 | Bq/cm2 | Bq/cm2 | Bq/cm2 | Bq/cm2 | Bq/cm2 | Bq/cm2 | Bq/cm2 | Bq/cm2 | Bq/cm2 | Bq/cm2 | Bq/cm2
|  |  | 0.9269442 | 0.1236407 | 21.18974 | 7.815517 | 0.002610008 | 0 | 0 | 0.09957372 | 0.01059931 | 0.003424148 | 0.01072497 | 0.003900251
contaminazione di massa media
|  |  | Fe-55 | Ni-59 | Co-60 | Ni-63 | Sr-90 | Sb-125 | Cs-134 | Cs-137 | Pu-238 | Pu-239-240 | Am-241 | Cm-244
|  |  | Bq/g | Bq/g | Bq/g | Bq/g | Bq/g | Bq/g | Bq/g | Bq/g | Bq/g | Bq/g | Bq/g | Bq/g
|  |  | 0.0008999458 | 0.0001200395 | 0.02057257 | 0.00758788 | 2.533989e-06 | 0 | 0 | 9.667352e-05 | 1.029059e-05 | 3.324416e-06 | 1.04126e-05 | 3.786652e-06
massa dell'isotopo radioattivo in 100 kg di materiale
|  |  | Fe-55 | Ni-59 | Co-60 | Ni-63 | Sr-90 | Sb-125 | Cs-134 | Cs-137 | Pu-238 | Pu-239-240 | Am-241 | Cm-244
|  | attivita specifica Bq/g | [8 empty] | 633000000000 | 8400000000 | 127000000000 | 2990000000000
|  | g (isotopo radioattivo) | [8 empty] | 1.674456e-11 | 4.076367e-10 | 8.444861e-11 | 1.304432e-12
|  | g (isotopo radioattivo)/100kg (materiale) | [8 empty] | 1.625686e-12 | 3.957638e-11 | 8.198894e-12 | 1.266439e-13
altre caratteristiche
|  |  | materiale |  |  | vernici |  |  | guarnizioni |  |  | lubrificanti
|  |  | acciaio carbonio |  |  | esterno |  |  | // |  |  | //

## casse GV A
casse GV A
Data di rif. | 31.12.2012
semicassa GV A
|  |  | n. | diametro esterno | lunghezza esterna | larghezza esterna | altezza esterna | superficie contaminata | spessore mantello | Massa totale | note: due 1/2 casse
|  |  |  | cm | cm | cm | cm | cm2 | cm | kg
|  |  | 2 |  | 1997 | 999 | 1260 | 62500 |  | 5537
contaminazione media superficiale specifica
|  |  | Fe-55 | Ni-59 | Co-60 | Ni-63 | Sr-90 | Sb125 | Cs-134 | Cs-137 | Pu-238 | Pu-239-240 | Am-241 | Cm-244
|  |  | Bq/cm2 | Bq/cm2 | Bq/cm2 | Bq/cm2 | Bq/cm2 | Bq/cm2 | Bq/cm2 | Bq/cm2 | Bq/cm2 | Bq/cm2 | Bq/cm2 | Bq/cm2
|  |  | 10.40836 | 1.074083 | 209.9186 | 68.3603 | 0.02322948 | 0 | 0 | 0.8850734 | 0.09279927 | 0.02974413 | 0.01072497 | 0.003900251
contaminazione di massa media
|  |  | Fe-55 | Ni-59 | Co-60 | Ni-63 | Sr-90 | Sb-125 | Cs-134 | Cs-137 | Pu-238 | Pu-239-240 | Am-241 | Cm-244
|  |  | Bq/g | Bq/g | Bq/g | Bq/g | Bq/g | Bq/g | Bq/g | Bq/g | Bq/g | Bq/g | Bq/g | Bq/g
|  |  | 0.1174865 | 0.01212393 | 2.369498 | 0.7716306 | 0.0002622074 | 0 | 0 | 0.009990444 | 0.00104749 | 0.0003357428 | 0.0001210603 | 4.402487e-05
massa dell'isotopo radioattivo in 100 kg di materiale
|  |  | Fe-55 | Ni-59 | Co-60 | Ni-63 | Sr-90 | Sb-125 | Cs-134 | Cs-137 | Pu-238 | Pu-239-240 | Am-241 | Cm-244
|  | attivita specifica Bq/g | [8 empty] | 633000000000 | 8400000000 | 127000000000 | 2990000000000
|  | g (isotopo radioattivo) | [8 empty] | 9.162645e-09 | 2.213105e-07 | 5.278038e-09 | 8.152699e-11
|  | g (isotopo radioattivo)/100kg (materiale) | [8 empty] | 1.654803e-10 | 3.996938e-09 | 9.532307e-11 | 1.472404e-12
altre caratteristiche
|  |  | materiale |  |  | vernici |  |  | guarnizioni |  |  | lubrificanti
|  |  | acciaio carbonio |  |  | esterno |  |  | // |  |  | //

## porz. per. GV A
porz. per. GV A
Data di rif. | 31.12.2012
porzione perimetrale GV A
|  |  | n. | diametro esterno | lunghezza esterna | larghezza esterna | altezza esterna | superficie contaminata | spessore mantello | Massa totale | note: quattro porzioni perimetrali di casse e piastra
|  |  |  | cm | cm | cm | cm | cm2 | cm | kg
|  |  | 4 |  | 1417 | 230 | 1259 | 1000 |  | 1030
contaminazione media superficiale specifica
|  |  | Fe-55 | Ni-59 | Co-60 | Ni-63 | Sr-90 | Sb-125 | Cs-134 | Cs-137 | Pu-238 | Pu-239-240 | Am-241 | Cm-244
|  |  | Bq/cm2 | Bq/cm2 | Bq/cm2 | Bq/cm2 | Bq/cm2 | Bq/cm2 | Bq/cm2 | Bq/cm2 | Bq/cm2 | Bq/cm2 | Bq/cm2 | Bq/cm2
|  |  | 10.40836 | 1.074083 | 209.9186 | 68.3603 | 0.02322948 | 0 | 0 | 0.8850734 | 0.09279927 | 0.02974413 | 0.01072497 | 0.003900251
contaminazione di massa media
|  |  | Fe-55 | Ni-59 | Co-60 | Ni-63 | Sr-90 | Sb-125 | Cs-134 | Cs-137 | Pu-238 | Pu-239-240 | Am-241 | Cm-244
|  |  | Bq/g | Bq/g | Bq/g | Bq/g | Bq/g | Bq/g | Bq/g | Bq/g | Bq/g | Bq/g | Bq/g | Bq/g
|  |  | 0.01010521 | 0.001042799 | 0.2038044 | 0.06636922 | 2.255289e-05 | 0 | 0 | 0.0008592946 | 9.009638e-05 | 2.887779e-05 | 1.04126e-05 | 3.786652e-06
massa dell'isotopo radioattivo in 100 kg di materiale
|  |  | Fe-55 | Ni-59 | Co-60 | Ni-63 | Sr-90 | Sb-125 | Cs-134 | Cs-137 | Pu-238 | Pu-239-240 | Am-241 | Cm-244
|  | attivita specifica Bq/g | [8 empty] | 633000000000 | 8400000000 | 127000000000 | 2990000000000
|  | g (isotopo radioattivo) | [8 empty] | 1.466023e-10 | 3.540968e-09 | 8.444861e-11 | 1.304432e-12
|  | g (isotopo radioattivo)/100kg (materiale) | [8 empty] | 1.423324e-11 | 3.437833e-10 | 8.198894e-12 | 1.266439e-13
altre caratteristiche
|  |  | materiale |  |  | vernici |  |  | guarnizioni |  |  | lubrificanti
|  |  | acciaio carbonio |  |  | esterno |  |  | // |  |  | //

## casse GV B
casse GV B
Data di rif. | 31.12.2012
semicassa GV B
|  |  | n. | diametro esterno | lunghezza esterna | larghezza esterna | altezza esterna | superficie contaminata | spessore mantello | Massa totale | note: due 1/2 casse
|  |  |  | cm | cm | cm | cm | cm2 | cm | kg
|  |  | 2 |  | 1997 | 999 | 1260 | 62500 |  | 5537
contaminazione media superficiale specifica
|  |  | Fe-55 | Ni-59 | Co-60 | Ni-63 | Sr-90 | Sb-125 | Cs-134 | Cs-137 | Pu-238 | Pu-239-240 | Am-241 | Cm-244
|  |  | Bq/cm2 | Bq/cm2 | Bq/cm2 | Bq/cm2 | Bq/cm2 | Bq/cm2 | Bq/cm2 | Bq/cm2 | Bq/cm2 | Bq/cm2 | Bq/cm2 | Bq/cm2
|  |  | 53.06659 | 5.476166 | 1070.261 | 348.5321 | 0.1184345 | 0 | 0 | 4.512509 | 0.4731331 | 0.1516492 | 0.4757362 | 0.179473
contaminazione di massa media
|  |  | Fe-55 | Ni-59 | Co-60 | Ni-63 | Sr-90 | Sb-125 | Cs-134 | Cs-137 | Pu-238 | Pu-239-240 | Am-241 | Cm-244
|  |  | Bq/g | Bq/g | Bq/g | Bq/g | Bq/g | Bq/g | Bq/g | Bq/g | Bq/g | Bq/g | Bq/g | Bq/g
|  |  | 0.5989998 | 0.06181333 | 12.08078 | 3.934126 | 0.001336853 | 0 | 0 | 0.05093585 | 0.005340585 | 0.00171177 | 0.005369968 | 0.002025837
massa dell'isotopo radioattivo in 100 kg di materiale
|  |  | Fe-55 | Ni-59 | Co-60 | Ni-63 | Sr-90 | Sb-125 | Cs-134 | Cs-137 | Pu-238 | Pu-239-240 | Am-241 | Cm-244
|  | attivita specifica Bq/g | [8 empty] | 633000000000 | 8400000000 | 127000000000 | 2990000000000
|  | g (isotopo radioattivo) | [8 empty] | 4.671535e-08 | 1.128342e-06 | 2.341221e-07 | 3.751526e-09
|  | g (isotopo radioattivo)/100kg (materiale) | [8 empty] | 8.436943e-10 | 2.037822e-08 | 4.228321e-09 | 6.775376e-11
altre caratteristiche
|  |  | materiale |  |  | vernici |  |  | guarnizioni |  |  | lubrificanti
|  |  | acciaio carbonio |  |  | esterno |  |  | // |  |  | //

## porz. per. GV B
porz. per. GV B
Data di rif. | 31.12.2012
porzione perimetrale GV B
|  |  | n. | diametro esterno | lunghezza esterna | larghezza esterna | altezza esterna | superficie contaminata | spessore mantello | Massa totale | note: quattro porzioni perimetrali di casse e piastra
|  |  |  | cm | cm | cm | cm | cm2 | cm | kg
|  |  | 4 |  | 1417 | 230 | 1259 | 1000 |  | 1030
contaminazione media superficiale specifica
|  |  | Fe-55 | Ni-59 | Co-60 | Ni-63 | Sr-90 | Sb-125 | Cs-134 | Cs-137 | Pu-238 | Pu-239-240 | Am-241 | Cm-244
|  |  | Bq/cm2 | Bq/cm2 | Bq/cm2 | Bq/cm2 | Bq/cm2 | Bq/cm2 | Bq/cm2 | Bq/cm2 | Bq/cm2 | Bq/cm2 | Bq/cm2 | Bq/cm2
|  |  | 53.06659 | 5.476166 | 1070.261 | 348.5321 | 0.1184345 | 0 | 0 | 4.512509 | 0.4731331 | 0.1516492 | 0.4757362 | 0.179473
contaminazione di massa media
|  |  | Fe-55 | Ni-59 | Co-60 | Ni-63 | Sr-90 | Sb-125 | Cs-134 | Cs-137 | Pu-238 | Pu-239-240 | Am-241 | Cm-244
|  |  | Bq/g | Bq/g | Bq/g | Bq/g | Bq/g | Bq/g | Bq/g | Bq/g | Bq/g | Bq/g | Bq/g | Bq/g
|  |  | 0.05152096 | 0.005316666 | 1.039088 | 0.3383807 | 0.000114985 | 0 | 0 | 0.004381077 | 0.0004593525 | 0.0001472322 | 0.0004618798 | 0.0001742456
massa dell'isotopo radioattivo in 100 kg di materiale
|  |  | Fe-55 | Ni-59 | Co-60 | Ni-63 | Sr-90 | Sb-125 | Cs-134 | Cs-137 | Pu-238 | Pu-239-240 | Am-241 | Cm-244
|  | attivita specifica Bq/g | [8 empty] | 633000000000 | 8400000000 | 127000000000 | 2990000000000
|  | g (isotopo radioattivo) | [8 empty] | 7.474457e-10 | 1.805347e-08 | 3.745954e-09 | 6.002441e-11
|  | g (isotopo radioattivo)/100kg (materiale) | [8 empty] | 7.256754e-11 | 1.752764e-09 | 3.636849e-10 | 5.827612e-12
altre caratteristiche
|  |  | materiale |  |  | vernici |  |  | guarnizioni |  |  | lubrificanti
|  |  | acciaio carbonio |  |  | esterno |  |  | // |  |  | //

## casse GV C
casse GV C
Data di rif. | 31.12.2012
semicassa GV C
|  |  | n. | diametro esterno | lunghezza esterna | larghezza esterna | altezza esterna | superficie contaminata | spessore mantello | Massa totale | note: due 1/2 casse
|  |  |  | cm | cm | cm | cm | cm2 | cm | kg
|  |  | 2 |  | 1997 | 999 | 1260 | 62500 |  | 5537
contaminazione media superficiale specifica
|  |  | Fe-55 | Ni-59 | Co-60 | Ni-63 | Sr-90 | Sb-125 | Cs-134 | Cs-137 | Pu-238 | Pu-239-240 | Am-241 | Cm-244 | Fe-55 | Ni-59 | Co-60 | Ni-63 | Sr-90 | Sb-125 | Cs-134 | Cs-137 | Pu-238 | Pu-239-240 | Am-241 | Cm-244 | totale
|  |  | Bq/cm2 | Bq/cm2 | Bq/cm2 | Bq/cm2 | Bq/cm2 | Bq/cm2 | Bq/cm2 | Bq/cm2 | Bq/cm2 | Bq/cm2 | Bq/cm2 | Bq/cm2 | Bq | Bq | Bq | Bq | Bq | Bq | Bq | Bq | Bq | Bq | Bq | Bq | Bq
|  |  | 3.097423 | 0.3196362 | 62.46964 | 20.34333 | 0.006912858 | 0 | 0 | 0.2633889 | 0.02761612 | 0.008851551 | 0.02776806 | 0.01047559 | 193588.9 | 19977.26 | 3904352.6 | 1271458.3 | 432.0536 | 0 | 0 | 16461.81 | 1726.008 | 553.222 | 1735.504 | 654.7243 | 5410940.4
contaminazione di massa media
|  |  | Fe-55 | Ni-59 | Co-60 | Ni-63 | Sr-90 | Sb-125 | Cs-134 | Cs-137 | Pu-238 | Pu-239-240 | Am-241 | Cm-244
|  |  | Bq/g | Bq/g | Bq/g | Bq/g | Bq/g | Bq/g | Bq/g | Bq/g | Bq/g | Bq/g | Bq/g | Bq/g
|  |  | 0.03496279 | 0.003607958 | 0.7051386 | 0.2296295 | 7.803027e-05 | 0 | 0 | 0.002973055 | 0.0003117225 | 9.991366e-05 | 0.0003134376 | 0.0001182453
massa dell'isotopo radioattivo in 100 kg di materiale
|  |  | Fe-55 | Ni-59 | Co-60 | Ni-63 | Sr-90 | Sb-125 | Cs-134 | Cs-137 | Pu-238 | Pu-239-240 | Am-241 | Cm-244
|  | attivita specifica Bq/g | [8 empty] | 633000000000 | 8400000000 | 127000000000 | 2990000000000
|  | g (isotopo radioattivo) | [8 empty] | 2.72671e-09 | 6.585976e-08 | 1.366538e-08 | 2.189713e-10
|  | g (isotopo radioattivo)/100kg (materiale) | [8 empty] | 4.924527e-11 | 1.189448e-09 | 2.468012e-10 | 3.954693e-12
altre caratteristiche
|  |  | materiale |  |  | vernici |  |  | guarnizioni |  |  | lubrificanti
|  |  | acciaio carbonio |  |  | esterno |  |  | // |  |  | //

## porz. per. GV C
porz. per. GV C
Data di rif. | 31.12.2012
porzione perimetrale GV C
|  |  | n. | diametro esterno | lunghezza esterna | larghezza esterna | altezza esterna | superficie contaminata | spessore mantello | Massa totale | note: quattro porzioni perimetrali di casse e piastra
|  |  |  | cm | cm | cm | cm | cm2 | cm | kg
|  |  | 4 |  | 1417 | 230 | 1259 | 1000 |  | 1030
contaminazione media superficiale specifica
|  |  | Fe-55 | Ni-59 | Co-60 | Ni-63 | Sr-90 | Sb-125 | Cs-134 | Cs-137 | Pu-238 | Pu-239-240 | Am-241 | Cm-244
|  |  | Bq/cm2 | Bq/cm2 | Bq/cm2 | Bq/cm2 | Bq/cm2 | Bq/cm2 | Bq/cm2 | Bq/cm2 | Bq/cm2 | Bq/cm2 | Bq/cm2 | Bq/cm2
|  |  | 3.097423 | 0.3196362 | 62.46964 | 20.34333 | 0.006912858 | 0 | 0 | 0.2633889 | 0.02761612 | 0.008851551 | 0.02776806 | 0.01047559
contaminazione di massa media
|  |  | Fe-55 | Ni-59 | Co-60 | Ni-63 | Sr-90 | Sb-125 | Cs-134 | Cs-137 | Pu-238 | Pu-239-240 | Am-241 | Cm-244
|  |  | Bq/g | Bq/g | Bq/g | Bq/g | Bq/g | Bq/g | Bq/g | Bq/g | Bq/g | Bq/g | Bq/g | Bq/g
|  |  | 0.003007207 | 0.0003103264 | 0.06065014 | 0.01975081 | 6.711512e-06 | 0 | 0 | 0.0002557174 | 2.681177e-05 | 8.593739e-06 | 2.695928e-05 | 1.017047e-05
massa dell'isotopo radioattivo in 100 kg di materiale
|  |  | Fe-55 | Ni-59 | Co-60 | Ni-63 | Sr-90 | Sb-125 | Cs-134 | Cs-137 | Pu-238 | Pu-239-240 | Am-241 | Cm-244
|  | attivita specifica Bq/g | [8 empty] | 633000000000 | 8400000000 | 127000000000 | 2990000000000
|  | g (isotopo radioattivo) | [8 empty] | 4.362737e-11 | 1.053756e-09 | 2.186461e-10 | 3.503541e-12
|  | g (isotopo radioattivo)/100kg (materiale) | [8 empty] | 4.235667e-12 | 1.023064e-10 | 2.122778e-11 | 3.401497e-13
altre caratteristiche
|  |  | materiale |  |  | vernici |  |  | guarnizioni |  |  | lubrificanti
|  |  | acciaio carbonio |  |  | esterno |  |  | // |  |  | //